## 도표의 값 계산법
| 활물질 무게 계산법 |  | 만든 전극의 용량(=계산용량) 계산법 | [7 empty] | 로딩레벨 (mg/cm²) | (전극 면적 : 1.54cm2)
① | 전체 무게 - 집전체 무게 | ① | 활물질 무게 X NCM 의 이론용량 | [6 empty] | ① | 전극 전체 무게 - 집전체 무게
② | ① 무게 X 0.9 (순수 활물질 무게) | ex) | 만약 활물질 무게가 0.0238 이라면, 0.0238g X 150mAh/g = 3.57mAh | [6 empty] | ② | ① 무게 X 0.9 (순수 활물질의 무게 구하기 위함)
|  |  | --> 3.57mAh 의 용량을 가진 전극이 제작됨 | [6 empty] | ③ | ② 무게 / 전극 면적
[10 empty] | ④ | ③ 과정의 값이 로딩레벨 (단위 맞춰주기)
| 로딩레벨 (mg/cm²) |  | C-rate 구하는 방법
① | 전극 전체 무게 - 집전체 무게 | ① | 전극의 무게에서 순수 활물질의 무게를 구한다.
② | ① 무게 X 0.9 (순수 활물질의 무게 구하기 위함) | ② | 이론용량 X 순수 활물질의 무게를 곱하게 되면 1시간동안의 전류량. 즉, 1 C-rate이 구해진다.
③ | ② 무게 / 전극 면적 | ③ | 다른 C-rate은 비율에 맞게 계산해주게 되면 된다.
④ | ③ 과정의 값이 로딩레벨 (단위 맞춰주기)
예시
ex) 내가 만든 전극의 전체 무게가 0.0300g 이라면 |  | LCO
활물질 무게 : 0.0300 - 0.0062 = 0.0238 |  | 조 | 1조 | 2조 | 3조 | 4조 | 5조
|  | 이론용량 (mAh/g) | 274 | 274 | 274 | 274 | 274
내가만든 전극의 용량(=계산용량) |  | 전체무게 (g) | 0.0159 | 0.0145 | 0.0148 | 0.0157 | 0.0155
0.0238g X 150mAh/g = 3.57mAh/g
NCM 111
C-rate 를 구하는법 |  | 조 | 1조 | 2조 | 3조 | 4조 | 5조 | Al foil 무게 (집전체 무게) | 0.0062g
0.5C = 3.57 X 0.5 mA |  | 이론용량 (mAh/g) | 150 | 150 | 150 | 150 | 150
1C = 3.57mA |  | 전체무게 (g) | 0.02 | 0.0186 | 0.0166 | 0.0176 | 0.0182
2C = 3.57 X 2 mA
이론용량 값은 양극 활물질에 따라 다름

## 조별 Cell data
1조 NCM half cell |  | 1조 NCM full cell |  | 2조 NCM half cell |  | 2조 NCM full cell |  | 3조 NCM half cell |  | 3조 NCM full cell |  | 4조 NCM half cell |  | 4조 NCM full cell |  | 5조 NCM half cell |  | 5조 NCM full cell
정상작동 X | [5 empty] | 4사이클 까지만 작동 |  | 4사이클 까지만 작동 |  |  |  | 정상작동 X
capacity | voltage | capacity | voltage | capacity | voltage | capacity | voltage | capacity | voltage | capacity | voltage | capacity | voltage | capacity | voltage | capacity | voltage | capacity | voltage
0.0004032258 | -0.092653 | 0.0004032258 | 3.248629 | 0.0003571429 | -0.035779 | 0.0003571429 | 3.192431 | 0.0003191489 | -0.024325 | 0.0003191489 | 1.829038 |  |  | 0.0003898635 | 3.197914 | 0.0003703704 | 0.015376 | 0.0003703704 | 2.79773
0.2499194 | 0.515457 | 0.2499194 | 3.616614 | 0.2483929 | 0.650409 | 0.2483929 | 3.588988 | 0.2481915 | 0.563339 | 0.2481915 | 1.913109 |  |  | 0.2500975 | 3.678383 | 0.2499074 | 0.773887 | 0.2499074 | 3.381891
0.4998387 | 0.585833 | 0.4998387 | 3.631895 | 0.496875 | 0.731165 | 0.496875 | 3.605101 | 0.4962766 | 0.616282 | 0.4962766 | 1.932553 |  |  | 0.5001949 | 3.703307 | 0.4998148 | 0.862556 | 0.4998148 | 3.604361
0.7498387 | 0.632144 | 0.7498387 | 3.638547 | 0.7453571 | 0.791796 | 0.7453571 | 3.613798 | 0.7444681 | 0.648694 | 0.7444681 | 1.948437 |  |  | 0.7502924 | 3.707592 | 0.7498148 | 0.925979 | 0.7498148 | 3.640104
0.9997581 | 0.670804 | 0.9997581 | 3.643056 | 0.9938393 | 0.847686 | 0.9938393 | 3.619845 | 0.9926596 | 0.673341 | 0.9926596 | 1.962658 |  |  | 1.00039 | 3.70918 | 0.9997222 | 0.986811 | 0.9997222 | 3.650827
1.249758 | 0.7048 | 1.249677 | 3.646888 | 1.242232 | 0.900991 | 1.242321 | 3.624972 | 1.240851 | 0.696684 | 1.240851 | 1.975825 |  |  | 1.250487 | 3.710807 | 1.24963 | 1.055858 | 1.249722 | 3.65705
1.499677 | 0.737127 | 1.499677 | 3.650303 | 1.490714 | 0.954531 | 1.490714 | 3.629535 | 1.489043 | 0.717102 | 1.489043 | 1.988718 |  |  | 1.500585 | 3.711718 | 1.49963 | 1.130376 | 1.49963 | 3.660894
1.749597 | 0.768225 | 1.749597 | 3.653761 | 1.739196 | 1.011701 | 1.739196 | 3.633443 | 1.737234 | 0.737637 | 1.737234 | 2.001059 |  |  | 1.75078 | 3.713027 | 1.749537 | 1.207071 | 1.749537 | 3.663857
1.999597 | 0.798425 | 1.999516 | 3.656908 | 1.987679 | 1.071945 | 1.987679 | 3.636842 | 1.985426 | 0.75756 | 1.985426 | 2.012598 |  |  | 2.000877 | 3.7143 | 1.999537 | 1.285178 | 1.999537 | 3.666527
2.249516 | 0.827629 | 2.249516 | 3.659974 | 2.236071 | 1.133955 | 2.236161 | 3.640074 | 2.233617 | 0.776979 | 2.233617 | 2.024187 |  |  | 2.250975 | 3.715426 | 2.249444 | 1.362884 | 2.249444 | 3.66815
2.499516 | 0.856234 | 2.499435 | 3.663168 | 2.484554 | 1.197519 | 2.484554 | 3.64315 | 2.481702 | 0.796268 | 2.481702 | 2.035205 |  |  | 2.501072 | 3.717035 | 2.499352 | 1.437141 | 2.499352 | 3.670588
2.749435 | 0.884592 | 2.749435 | 3.665867 | 2.733036 | 1.262799 | 2.733036 | 3.646398 | 2.729894 | 0.814459 | 2.729894 | 2.046037 |  |  | 2.75117 | 3.718225 | 2.749352 | 1.506672 | 2.749352 | 3.672537
2.999355 | 0.913462 | 2.999355 | 3.668754 | 2.981429 | 1.328079 | 2.981518 | 3.649217 | 2.978085 | 0.8332199 | 2.978085 | 2.056892 |  |  | 3.001267 | 3.719253 | 2.999259 | 1.568146 | 2.999259 | 3.674332
3.249355 | 0.942832 | 3.249274 | 3.671587 | 3.229911 | 1.390066 | 3.23 | 3.651667 | 3.226277 | 0.851966 | 3.226277 | 2.067845 |  |  | 3.251365 | 3.720522 | 3.249259 | 1.620256 | 3.249167 | 3.675869
3.499274 | 0.972536 | 3.499274 | 3.674432 | 3.478393 | 1.444716 | 3.478482 | 3.654296 | 3.474468 | 0.869757 | 3.474362 | 2.079314 |  |  | 3.501462 | 3.721835 | 3.499167 | 1.663753 | 3.499167 | 3.67762
3.749194 | 1.002591 | 3.749194 | 3.677448 | 3.726786 | 1.492172 | 3.726875 | 3.656306 | 3.72266 | 0.8869 | 3.722553 | 2.091342 |  |  | 3.751559 | 3.72316 | 3.749074 | 1.699287 | 3.749074 | 3.679024
3.999194 | 1.032954 | 3.999194 | 3.680182 | 3.975268 | 1.533425 | 3.975357 | 3.658759 | 3.970745 | 0.90507 | 3.970745 | 2.103519 |  |  | 4.001754 | 3.724368 | 3.999074 | 1.730681 | 3.998981 | 3.680557
4.249113 | 1.063868 | 4.249113 | 3.68272 | 4.22375 | 1.570649 | 4.223839 | 3.661273 | 4.218936 | 0.922397 | 4.218936 | 2.115691 |  |  | 4.251852 | 3.725577 | 4.248981 | 1.766126 | 4.248981 | 3.682381
4.499032 | 1.096199 | 4.499032 | 3.68548 | 4.472232 | 1.602944 | 4.472321 | 3.663585 | 4.467128 | 0.939574 | 4.467128 | 2.127938 |  |  | 4.501949 | 3.72693 | 4.498981 | 1.807951 | 4.498889 | 3.68383
4.749032 | 1.129365 | 4.749032 | 3.688034 | 4.720625 | 1.631159 | 4.720714 | 3.665757 | 4.715319 | 0.957443 | 4.715319 | 2.139894 |  |  | 4.752144 | 3.728225 | 4.748889 | 1.849646 | 4.748889 | 3.685147
4.998952 | 1.162644 | 4.998952 | 3.690356 | 4.969107 | 1.655778 | 4.969196 | 3.667556 | 4.963511 | 0.975661 | 4.963404 | 2.152373 |  |  | 5.002242 | 3.729426 | 4.998796 | 1.884483 | 4.998796 | 3.686747
5.248871 | 1.197874 | 5.248871 | 3.692843 | 5.217589 | 1.679465 | 5.217679 | 3.669284 | 5.211702 | 0.994822 | 5.211596 | 2.16605 |  |  | 5.252339 | 3.730553 | 5.248796 | 1.917877 | 5.248704 | 3.687991
5.498871 | 1.233475 | 5.498871 | 3.695444 | 5.465982 | 1.703445 | 5.466161 | 3.671651 | 5.459894 | 1.015513 | 5.459787 | 2.181087 |  |  | 5.502437 | 3.731593 | 5.498704 | 1.948264 | 5.498704 | 3.689181
5.74879 | 1.27126 | 5.74879 | 3.697634 | 5.714464 | 1.740044 | 5.714554 | 3.673508 | 5.707979 | 1.036379 | 5.707979 | 2.198291 |  |  | 5.752534 | 3.733005 | 5.748611 | 1.978159 | 5.748611 | 3.690889
5.99879 | 1.310219 | 5.99871 | 3.699879 | 5.962946 | 1.792007 | 5.963037 | 3.675169 | 5.95617 | 1.058566 | 5.95617 | 2.218205 |  |  | 6.002729 | 3.73402 | 5.998611 | 2.008266 | 5.998519 | 3.692139
6.24871 | 1.349247 | 6.24871 | 3.702359 | 6.211339 | 1.824286 | 6.211518 | 3.677102 | 6.204362 | 1.080185 | 6.204362 | 2.241104 |  |  | 6.252827 | 3.735044 | 6.248519 | 2.038272 | 6.248519 | 3.693592
6.49871 | 1.387834 | 6.498629 | 3.70475 | 6.459821 | 1.851602 | 6.46 | 3.678847 | 6.452553 | 1.104733 | 6.452553 | 2.266606 |  |  | 6.502924 | 3.73628 | 6.498519 | 2.067104 | 6.498426 | 3.69483
6.748629 | 1.425999 | 6.748629 | 3.707159 | 6.708304 | 1.877966 | 6.708393 | 3.68087 | 6.700745 | 1.129906 | 6.700745 | 2.296003 |  |  | 6.753021 | 3.737366 | 6.748426 | 2.097099 | 6.748426 | 3.696246
6.998548 | 1.461866 | 6.998548 | 3.709435 | 6.956696 | 1.904934 | 6.956875 | 3.682785 | 6.948936 | 1.15587 | 6.948936 | 2.329049 |  |  | 7.003119 | 3.73834 | 6.998333 | 2.123022 | 6.998333 | 3.697745
7.248548 | 1.494652 | 7.248548 | 3.711711 | 7.205179 | 1.928026 | 7.205357 | 3.684042 | 7.197021 | 1.180631 | 7.197128 | 2.366712 |  |  | 7.253216 | 3.739533 | 7.248333 | 2.149536 | 7.248241 | 3.699193
7.498468 | 1.525795 | 7.498468 | 3.713852 | 7.453662 | 1.950658 | 7.453839 | 3.685515 | 7.445213 | 1.208554 | 7.445319 | 2.407663 |  |  | 7.503411 | 3.74041 | 7.498241 | 2.173446 | 7.498241 | 3.700379
7.748388 | 1.555556 | 7.748388 | 3.715836 | 7.702143 | 1.974246 | 7.702232 | 3.687587 | 7.693404 | 1.236112 | 7.693404 | 2.451238 |  |  | 7.753509 | 3.741525 | 7.748148 | 2.193785 | 7.748148 | 3.701913
7.998387 | 1.581607 | 7.998387 | 3.71835 | 7.950535 | 1.994963 | 7.950714 | 3.689061 | 7.941596 | 1.264944 | 7.941596 | 2.496438 |  |  | 8.003606 | 3.742664 | 7.998148 | 2.214671 | 7.998148 | 3.702923
8.248306 | 1.604666 | 8.248306 | 3.720457 | 8.199018 | 2.020672 | 8.199196 | 3.690553 | 8.189787 | 1.295405 | 8.189787 | 2.541817 |  |  | 8.253704 | 3.743789 | 8.248056 | 2.23203 | 8.248056 | 3.704352
8.498306 | 1.625839 | 8.498226 | 3.722707 | 8.4475 | 2.045685 | 8.447679 | 3.692224 | 8.437873 | 1.32475 | 8.437979 | 2.586881 |  |  | 8.503801 | 3.7449 | 8.498056 | 2.246693 | 8.497963 | 3.706029
8.748226 | 1.644318 | 8.748226 | 3.724757 | 8.695982 | 2.065892 | 8.696071 | 3.69372 | 8.686065 | 1.354578 | 8.68617 | 2.631164 |  |  | 8.753996 | 3.745748 | 8.747963 | 2.261442 | 8.747963 | 3.707251
8.998145 | 1.661816 | 8.998145 | 3.726828 | 8.944375 | 2.086846 | 8.944554 | 3.695251 | 8.934256 | 1.384541 | 8.934362 | 2.674654 |  |  | 9.004095 | 3.746758 | 8.99787 | 2.275035 | 8.99787 | 3.708753
9.248145 | 1.678885 | 9.248065 | 3.729044 | 9.192857 | 2.108236 | 9.193036 | 3.696697 | 9.182448 | 1.412687 | 9.182553 | 2.716991 |  |  | 9.254191 | 3.747721 | 9.24787 | 2.287511 | 9.247778 | 3.709737
9.498065 | 1.69548 | 9.498065 | 3.730761 | 9.441339 | 2.131616 | 9.441518 | 3.698436 | 9.430639 | 1.438813 | 9.430745 | 2.758276 |  |  | 9.504288 | 3.748534 | 9.497778 | 2.300359 | 9.497778 | 3.71117
9.747984 | 1.711463 | 9.747984 | 3.733063 | 9.689732 | 2.154095 | 9.689911 | 3.699855 | 9.67883 | 1.463695 | 9.678937 | 2.799083 |  |  | 9.754386 | 3.749818 | 9.747778 | 2.311423 | 9.747685 | 3.712451
9.997984 | 1.727658 | 9.997903 | 3.734929 | 9.938214 | 2.173378 | 9.938393 | 3.701006 | 9.927021 | 1.487372 | 9.927129 | 2.838298 |  |  | 10.00448 | 3.750818 | 9.997685 | 2.32248 | 9.997593 | 3.713775
10.2479 | 1.743103 | 10.2479 | 3.737064 | 10.1867 | 2.189673 | 10.186875 | 3.702863 | 10.17511 | 1.507605 | 10.17521 | 2.875466 |  |  | 10.25458 | 3.751701 | 10.24759 | 2.331039 | 10.24759 | 3.715158
10.49782 | 1.758017 | 10.49782 | 3.73898 | 10.43518 | 2.203126 | 10.43536 | 3.703678 | 10.4233 | 1.527438 | 10.4234 | 2.912527 |  |  | 10.50478 | 3.752745 | 10.49759 | 2.340723 | 10.4975 | 3.716069
10.74782 | 1.772668 | 10.74774 | 3.741028 | 10.68357 | 2.215692 | 10.68375 | 3.705193 | 10.67149 | 1.545695 | 10.6716 | 2.951758 |  |  | 10.75487 | 3.753715 | 10.7475 | 2.345639 | 10.74741 | 3.717624
10.99774 | 1.788557 | 10.99774 | 3.742923 | 10.93205 | 2.224842 | 10.93223 | 3.706797 | 10.91968 | 1.56466 | 10.91979 | 2.991513 |  |  | 11.00497 | 3.754522 | 10.99741 | 2.356097 | 10.99741 | 3.718915
11.24774 | 1.811851 | 11.24766 | 3.744666 | 11.18054 | 2.232755 | 11.18071 | 3.708088 | 11.16787 | 1.582231 | 11.16798 | 3.031962 |  |  | 11.25507 | 3.755472 | 11.24741 | 2.367855 | 11.24731 | 3.72026
11.49766 | 1.841176 | 11.49766 | 3.74653 | 11.42902 | 2.241391 | 11.4292 | 3.708918 | 11.41606 | 1.600723 | 11.41617 | 3.071391 |  |  | 11.50517 | 3.755944 | 11.49731 | 2.380443 | 11.49731 | 3.721315
11.74758 | 1.865525 | 11.74758 | 3.748433 | 11.67741 | 2.253582 | 11.67759 | 3.710776 | 11.66415 | 1.617803 | 11.66436 | 3.110794 |  |  | 11.75526 | 3.757155 | 11.74731 | 2.389742 | 11.74722 | 3.722507
11.99758 | 1.887997 | 11.9975 | 3.750341 | 11.92589 | 2.264597 | 11.92607 | 3.711582 | 11.91234 | 1.633966 | 11.91245 | 3.149487 |  |  | 12.00536 | 3.757883 | 11.99722 | 2.399866 | 11.99713 | 3.723727
12.2475 | 1.904626 | 12.2475 | 3.75233 | 12.174375 | 2.271359 | 12.17455 | 3.713097 | 12.16053 | 1.648204 | 12.16064 | 3.187042 |  |  | 12.25546 | 3.758942 | 12.24713 | 2.408399 | 12.24713 | 3.724743
12.49742 | 1.920104 | 12.49742 | 3.753955 | 12.42277 | 2.290095 | 12.42304 | 3.714207 | 12.40872 | 1.660396 | 12.40883 | 3.224038 |  |  | 12.50565 | 3.759835 | 12.49713 | 2.420239 | 12.49704 | 3.72625
12.74742 | 1.935672 | 12.74734 | 3.755645 | 12.67125 | 2.306827 | 12.67143 | 3.715503 | 12.65691 | 1.674134 | 12.65702 | 3.259865 |  |  | 12.75575 | 3.76079 | 12.74704 | 2.4269 | 12.74694 | 3.727314
12.99734 | 1.950764 | 12.99734 | 3.757354 | 12.91973 | 2.321129 | 12.91991 | 3.716847 | 12.90511 | 1.688207 | 12.90521 | 3.294881 |  |  | 13.00585 | 3.761684 | 12.99694 | 2.438649 | 12.99694 | 3.728502
13.24734 | 1.965353 | 13.24726 | 3.759336 | 13.168125 | 2.337944 | 13.16839 | 3.717735 | 13.1533 | 1.70037 | 13.1533 | 3.327884 |  |  | 13.25595 | 3.762547 | 13.24694 | 2.449582 | 13.24685 | 3.729848
13.49726 | 1.97972 | 13.49718 | 3.760885 | 13.41661 | 2.372875 | 13.416875 | 3.718779 | 13.40138 | 1.713113 | 13.40149 | 3.359111 |  |  | 13.50604 | 3.76326 | 13.49685 | 2.461856 | 13.49676 | 3.730924
13.74718 | 1.995355 | 13.74718 | 3.762485 | 13.66509 | 2.372651 | 13.66527 | 3.720395 | 13.64957 | 1.726469 | 13.64968 | 3.388501 |  |  | 13.75614 | 3.76364 | 13.74685 | 2.472034 | 13.74676 | 3.73196
13.99718 | 2.006871 | 13.9971 | 3.764284 | 13.91357 | 2.388067 | 13.91375 | 3.721095 | 13.89777 | 1.740427 | 13.89777 | 3.416183 |  |  | 14.00624 | 3.764838 | 13.99676 | 2.483211 | 13.99667 | 3.733392
14.2471 | 2.018154 | 14.24702 | 3.766013 | 14.16196 | 2.411351 | 14.16223 | 3.722012 | 14.14596 | 1.753484 | 14.14596 | 3.442059 |  |  | 14.25634 | 3.765775 | 14.24667 | 2.495339 | 14.24667 | 3.734459
14.4971 | 2.029514 | 14.49702 | 3.767697 | 14.41045 | 2.426723 | 14.41071 | 3.723301 | 14.39415 | 1.769167 | 14.39415 | 3.46609 |  |  | 14.50653 | 3.766238 | 14.49667 | 2.504069 | 14.49657 | 3.735656
14.74702 | 2.038372 | 14.74694 | 3.769316 | 14.65884 | 2.434115 | 14.65911 | 3.724223 | 14.64234 | 1.784312 | 14.64234 | 3.487639 |  |  | 14.75663 | 3.767274 | 14.74657 | 2.516054 | 14.74648 | 3.736718
14.99694 | 2.046555 | 14.99694 | 3.770865 | 14.90732 | 2.440792 | 14.90759 | 3.725283 | 14.89043 | 1.800934 | 14.89043 | 3.507812 |  |  | 15.00673 | 3.76785 | 14.99648 | 2.526859 | 14.99648 | 3.737978
15.24694 | 2.054036 | 15.24685 | 3.772573 | 15.1558 | 2.444311 | 15.15607 | 3.726448 | 15.13862 | 1.818982 | 15.13862 | 3.525015 |  |  | 15.25682 | 3.768788 | 15.24639 | 2.539106 | 15.24639 | 3.73899
15.49685 | 2.060859 | 15.49677 | 3.774042 | 15.4042 | 2.441414 | 15.40455 | 3.727354 | 15.38681 | 1.83146 | 15.38681 | 3.540211 |  |  | 15.50692 | 3.769449 | 15.49639 | 2.549203 | 15.4963 | 3.740164
15.74685 | 2.067077 | 15.74677 | 3.775704 | 15.65268 | 2.46069 | 15.65304 | 3.728342 | 15.635 | 1.844868 | 15.635 | 3.553356 |  |  | 15.75702 | 3.770269 | 15.7463 | 2.562739 | 15.7463 | 3.741247
15.99677 | 2.07195 | 15.99669 | 3.777177 | 15.90116 | 2.481952 | 15.90143 | 3.728987 | 15.88319 | 1.856281 | 15.88309 | 3.564767 |  |  | 16.00712 | 3.770908 | 15.9962 | 2.566435 | 15.9962 | 3.74255
16.24669 | 2.076922 | 16.24669 | 3.779079 | 16.14955 | 2.505893 | 16.14991 | 3.730456 | 16.13138 | 1.867146 | 16.13128 | 3.575045 |  |  | 16.25721 | 3.771843 | 16.2462 | 2.580186 | 16.2462 | 3.743651
16.49669 | 2.081138 | 16.49661 | 3.780591 | 16.39804 | 2.52711 | 16.39839 | 3.73146 | 16.37947 | 1.878951 | 16.37947 | 3.584027 |  |  | 16.50731 | 3.772624 | 16.49611 | 2.590493 | 16.49611 | 3.744634
16.74661 | 2.084807 | 16.74653 | 3.782395 | 16.64652 | 2.546088 | 16.646875 | 3.732162 | 16.62766 | 1.890535 | 16.62755 | 3.591796 |  |  | 16.75741 | 3.773176 | 16.74602 | 2.601373 | 16.74602 | 3.745641
16.99661 | 2.089405 | 16.99653 | 3.783698 | 16.895 | 2.565695 | 16.89536 | 3.733321 | 16.87585 | 1.901104 | 16.87574 | 3.59859 |  |  | 17.0075 | 3.773843 | 16.99602 | 2.617849 | 16.99602 | 3.746636
17.24653 | 2.093761 | 17.24645 | 3.785079 | 17.14339 | 2.589761 | 17.14375 | 3.734042 | 17.12404 | 1.911904 | 17.12394 | 3.60464 |  |  | 17.2577 | 3.774783 | 17.24593 | 2.625383 | 17.24593 | 3.747781
17.49645 | 2.098284 | 17.49645 | 3.786689 | 17.391875 | 2.604118 | 17.39223 | 3.734817 | 17.37223 | 1.921526 | 17.37213 | 3.609995 |  |  | 17.5078 | 3.77538 | 17.49583 | 2.637496 | 17.49593 | 3.749086
17.74645 | 2.103254 | 17.74637 | 3.787798 | 17.64036 | 2.621951 | 17.64071 | 3.735733 | 17.62043 | 1.930721 | 17.62032 | 3.614634 |  |  | 17.75789 | 3.775875 | 17.74583 | 2.659734 | 17.74583 | 3.750116
17.99637 | 2.108757 | 17.99629 | 3.789563 | 17.88884 | 2.642699 | 17.8892 | 3.736776 | 17.86851 | 1.938964 | 17.8684 | 3.618979 |  |  | 18.00799 | 3.776511 | 17.99574 | 2.669342 | 17.99574 | 3.750896
18.24629 | 2.115193 | 18.24629 | 3.79119 | 18.13723 | 2.660373 | 18.13759 | 3.737104 | 18.1167 | 1.947296 | 18.1166 | 3.62298 |  |  | 18.25809 | 3.777587 | 18.24574 | 2.68503 | 18.24574 | 3.752123
18.49629 | 2.122019 | 18.49621 | 3.792737 | 18.38571 | 2.685999 | 18.38607 | 3.738336 | 18.36489 | 1.956456 | 18.36479 | 3.627034 |  |  | 18.50819 | 3.778212 | 18.49565 | 2.695901 | 18.49565 | 3.753345
18.74621 | 2.129856 | 18.74621 | 3.794108 | 18.6342 | 2.697212 | 18.63455 | 3.739198 | 18.61309 | 1.963995 | 18.61298 | 3.63046 |  |  | 18.75828 | 3.778944 | 18.74556 | 2.707584 | 18.74556 | 3.754215
18.99621 | 2.137504 | 18.99613 | 3.795633 | 18.88268 | 2.708514 | 18.88304 | 3.739942 | 18.86128 | 1.971775 | 18.86106 | 3.633397 |  |  | 19.00838 | 3.779655 | 18.99556 | 2.715846 | 18.99556 | 3.755579
19.24613 | 2.145754 | 19.24605 | 3.796937 | 19.13107 | 2.720819 | 19.13152 | 3.740777 | 19.10947 | 1.978871 | 19.10926 | 3.636793 |  |  | 19.25848 | 3.780367 | 19.24546 | 2.724567 | 19.24546 | 3.756568
19.49605 | 2.154495 | 19.49605 | 3.798642 | 19.37955 | 2.734419 | 19.37991 | 3.741349 | 19.35755 | 1.984821 | 19.35745 | 3.639662 |  |  | 19.50858 | 3.781125 | 19.49537 | 2.737614 | 19.49537 | 3.757379
19.74605 | 2.162835 | 19.74597 | 3.799672 | 19.62804 | 2.745828 | 19.62839 | 3.742892 | 19.60574 | 1.991884 | 19.60564 | 3.642556 |  |  | 19.75867 | 3.781576 | 19.74537 | 2.753927 | 19.74537 | 3.758514
19.99597 | 2.171162 | 19.99589 | 3.801193 | 19.87643 | 2.7597 | 19.876875 | 3.743347 | 19.85394 | 1.997867 | 19.85372 | 3.644435 |  |  | 20.00887 | 3.78244 | 19.99528 | 2.76272 | 19.99528 | 3.759717
20.24597 | 2.178591 | 20.24589 | 3.802595 | 20.12491 | 2.772019 | 20.12536 | 3.744167 | 20.10213 | 2.00295 | 20.10191 | 3.646761 |  |  | 20.25897 | 3.783103 | 20.24519 | 2.775304 | 20.24528 | 3.760643
20.49589 | 2.186443 | 20.49581 | 3.80423 | 20.37339 | 2.781811 | 20.37384 | 3.744933 | 20.35032 | 2.007988 | 20.35011 | 3.648891 |  |  | 20.50906 | 3.783684 | 20.49519 | 2.782105 | 20.49519 | 3.761837
20.74581 | 2.194762 | 20.74581 | 3.805379 | 20.621875 | 2.796629 | 20.62223 | 3.745696 | 20.59851 | 2.011757 | 20.5983 | 3.651623 |  |  | 20.75916 | 3.784421 | 20.74509 | 2.788097 | 20.74509 | 3.762549
20.99581 | 2.202858 | 20.99573 | 3.807137 | 20.87027 | 2.807404 | 20.87071 | 3.746765 | 20.8466 | 2.015475 | 20.84638 | 3.653243 |  |  | 21.00926 | 3.7852 | 20.995 | 2.800164 | 20.99509 | 3.763916
21.24573 | 2.21162 | 21.24565 | 3.808311 | 21.11875 | 2.821217 | 21.1192 | 3.747311 | 21.09479 | 2.018878 | 21.09457 | 3.655173 |  |  | 21.25936 | 3.785646 | 21.245 | 2.810676 | 21.245 | 3.764619
21.49573 | 2.220115 | 21.49565 | 3.809739 | 21.36723 | 2.832414 | 21.36768 | 3.748155 | 21.34298 | 2.022573 | 21.34277 | 3.657027 |  |  | 21.50945 | 3.786372 | 21.49491 | 2.817831 | 21.49491 | 3.765796
21.74565 | 2.228569 | 21.74556 | 3.811173 | 21.615625 | 2.839919 | 21.61607 | 3.748758 | 21.59117 | 2.026132 | 21.59096 | 3.659051 |  |  | 21.75955 | 3.786986 | 21.74481 | 2.824243 | 21.74491 | 3.766871
21.99556 | 2.238274 | 21.99548 | 3.812342 | 21.86411 | 2.855432 | 21.86455 | 3.749635 | 21.83936 | 2.030577 | 21.83904 | 3.660865 |  |  | 22.00965 | 3.787305 | 21.99481 | 2.832451 | 21.99481 | 3.767683
22.24556 | 2.247525 | 22.24548 | 3.813825 | 22.11259 | 2.844539 | 22.11304 | 3.750204 | 22.08755 | 2.03433 | 22.08723 | 3.66277 |  |  | 22.25975 | 3.78822 | 22.24472 | 2.8403 | 22.24472 | 3.768817
22.49548 | 2.25743 | 22.4954 | 3.814999 | 22.36098 | 2.84848 | 22.36152 | 3.751016 | 22.33564 | 2.040427 | 22.33543 | 3.664402 |  |  | 22.50994 | 3.788808 | 22.49463 | 2.850182 | 22.49472 | 3.769943
22.74548 | 2.267699 | 22.74532 | 3.816285 | 22.60946 | 2.85158 | 22.60991 | 3.752051 | 22.58383 | 2.043848 | 22.58362 | 3.665816 |  |  | 22.76004 | 3.789534 | 22.74463 | 2.853354 | 22.74463 | 3.770473
22.9954 | 2.277983 | 22.99532 | 3.817465 | 22.85795 | 2.844929 | 22.85839 | 3.752505 | 22.83202 | 2.050106 | 22.8317 | 3.667423 |  |  | 23.01014 | 3.790009 | 22.99454 | 2.86086 | 22.99454 | 3.771845
23.24532 | 2.28834 | 23.24524 | 3.818999 | 23.10643 | 2.848424 | 23.106875 | 3.753339 | 23.08021 | 2.057091 | 23.07989 | 3.6688 |  |  | 23.26023 | 3.790726 | 23.24454 | 2.868418 | 23.24454 | 3.772703
23.49532 | 2.299202 | 23.49524 | 3.820084 | 23.35482 | 2.850456 | 23.35536 | 3.75377 | 23.3284 | 2.063306 | 23.32809 | 3.670374 |  |  | 23.51033 | 3.791277 | 23.49444 | 2.875201 | 23.49444 | 3.773655
23.74524 | 2.309983 | 23.74516 | 3.821675 | 23.6033 | 2.853902 | 23.60375 | 3.75475 | 23.5766 | 2.063763 | 23.57628 | 3.671824 |  |  | 23.76043 | 3.791937 | 23.74435 | 2.878647 | 23.74435 | 3.774682
23.99516 | 2.320892 | 23.99508 | 3.823159 | 23.85179 | 2.860018 | 23.85223 | 3.755089 | 23.82468 | 2.065349 | 23.82436 | 3.67353 |  |  | 24.01053 | 3.792857 | 23.99426 | 2.886099 | 23.99435 | 3.775412
24.24516 | 2.331465 | 24.24508 | 3.824253 | 24.10027 | 2.864834 | 24.10071 | 3.756335 | 24.07287 | 2.065467 | 24.07255 | 3.67503 |  |  | 24.26062 | 3.793071 | 24.24426 | 2.888894 | 24.24426 | 3.776597
24.49508 | 2.342051 | 24.495 | 3.825617 | 24.34866 | 2.867194 | 24.3492 | 3.757102 | 24.32106 | 2.067472 | 24.32074 | 3.676663 |  |  | 24.51072 | 3.793837 | 24.49417 | 2.894768 | 24.49417 | 3.777703
24.745 | 2.35282 | 24.74492 | 3.827046 | 24.59714 | 2.874954 | 24.59759 | 3.757457 | 24.56926 | 2.071391 | 24.56894 | 3.677987 |  |  | 24.76082 | 3.794615 | 24.74417 | 2.900539 | 24.74417 | 3.778604
24.995 | 2.363536 | 24.99492 | 3.828128 | 24.845625 | 2.881015 | 24.84607 | 3.758185 | 24.81745 | 2.076798 | 24.81702 | 3.679851 |  |  | 25.01092 | 3.79524 | 24.99407 | 2.905588 | 24.99407 | 3.779519
25.24492 | 2.373674 | 25.24484 | 3.829519 | 25.09402 | 2.887573 | 25.09455 | 3.759114 | 25.06564 | 2.078048 | 25.06521 | 3.681022 |  |  | 25.26111 | 3.795811 | 25.24398 | 2.91102 | 25.24398 | 3.780554
25.49484 | 2.383558 | 25.49476 | 3.831 | 25.3425 | 2.894379 | 25.34304 | 3.759706 | 25.31383 | 2.085894 | 25.3134 | 3.682312 |  |  | 25.51121 | 3.79644 | 25.49398 | 2.91678 | 25.49398 | 3.781455
25.74484 | 2.393004 | 25.74476 | 3.832006 | 25.59098 | 2.899728 | 25.59152 | 3.760434 | 25.56191 | 2.091306 | 25.5616 | 3.683577 |  |  | 25.76131 | 3.796961 | 25.74389 | 2.918057 | 25.74389 | 3.782544
25.99476 | 2.402799 | 25.99468 | 3.833305 | 25.839375 | 2.906728 | 25.83991 | 3.761178 | 25.81011 | 2.092928 | 25.80968 | 3.68506 |  |  | 26.0114 | 3.797509 | 25.9938 | 2.92836 | 25.9938 | 3.783329
26.24476 | 2.412549 | 26.2446 | 3.834619 | 26.08786 | 2.913217 | 26.08839 | 3.761793 | 26.0583 | 2.094475 | 26.05787 | 3.686612 |  |  | 26.2615 | 3.798218 | 26.2438 | 2.932171 | 26.2438 | 3.784394
26.49468 | 2.422006 | 26.4946 | 3.835897 | 26.33634 | 2.920097 | 26.336875 | 3.762171 | 26.30649 | 2.102847 | 26.30606 | 3.687717 |  |  | 26.5116 | 3.798796 | 26.4937 | 2.931761 | 26.4937 | 3.785343
26.7446 | 2.429572 | 26.74452 | 3.837434 | 26.58482 | 2.923823 | 26.58527 | 3.763165 | 26.55468 | 2.114712 | 26.55426 | 3.689267 |  |  | 26.7617 | 3.799387 | 26.7437 | 2.931445 | 26.74361 | 3.786224
26.9946 | 2.431548 | 26.99452 | 3.838456 | 26.83321 | 2.924356 | 26.83375 | 3.76387 | 26.80287 | 2.12694 | 26.80245 | 3.690792 |  |  | 27.01179 | 3.799985 | 26.99361 | 2.940328 | 26.99361 | 3.787247
27.24452 | 2.443777 | 27.24444 | 3.83981 | 27.0817 | 2.934612 | 27.08223 | 3.764757 | 27.05096 | 2.139539 | 27.05053 | 3.692204 |  |  | 27.26189 | 3.800594 | 27.24352 | 2.947467 | 27.24352 | 3.788239
27.49444 | 2.455574 | 27.49435 | 3.840894 | 27.33018 | 2.94274 | 27.33071 | 3.76527 | 27.29915 | 2.152452 | 27.29872 | 3.693276 |  |  | 27.51199 | 3.80127 | 27.49352 | 2.95116 | 27.49343 | 3.789052
27.74444 | 2.463037 | 27.74435 | 3.842284 | 27.57857 | 2.948626 | 27.57911 | 3.76605 | 27.54734 | 2.165292 | 27.54691 | 3.694933 |  |  | 27.76218 | 3.801585 | 27.74343 | 2.956884 | 27.74343 | 3.790058
27.99435 | 2.471165 | 27.99427 | 3.843831 | 27.82705 | 2.95493 | 27.82759 | 3.766835 | 27.79553 | 2.179429 | 27.79511 | 3.696378 |  |  | 28.01228 | 3.802156 | 27.99343 | 2.958155 | 27.99333 | 3.790852
28.24427 | 2.479374 | 28.24419 | 3.844898 | 28.07554 | 2.959846 | 28.07607 | 3.767191 | 28.04372 | 2.192202 | 28.04319 | 3.697486 |  |  | 28.26238 | 3.80317 | 28.24333 | 2.962784 | 28.24324 | 3.792039
28.49427 | 2.486865 | 28.49419 | 3.84626 | 28.32393 | 2.965026 | 28.32455 | 3.767981 | 28.29191 | 2.208184 | 28.29138 | 3.698813 |  |  | 28.51248 | 3.803564 | 28.49324 | 2.96633 | 28.49324 | 3.79278
28.74419 | 2.494119 | 28.74411 | 3.847814 | 28.57241 | 2.969936 | 28.57295 | 3.768938 | 28.54011 | 2.223744 | 28.53957 | 3.70027 |  |  | 28.76257 | 3.804366 | 28.74315 | 2.970257 | 28.74315 | 3.793886
28.99419 | 2.502195 | 28.99411 | 3.848746 | 28.82089 | 2.97465 | 28.82143 | 3.769333 | 28.78819 | 2.238396 | 28.78777 | 3.701657 |  |  | 29.01267 | 3.804867 | 28.99315 | 2.975249 | 28.99306 | 3.794638
29.24411 | 2.509859 | 29.24403 | 3.850117 | 29.069375 | 2.97896 | 29.06991 | 3.770081 | 29.03638 | 2.257689 | 29.03585 | 3.702928 |  |  | 29.26277 | 3.805281 | 29.24306 | 2.979768 | 29.24306 | 3.79584
29.49403 | 2.516994 | 29.49395 | 3.851311 | 29.31777 | 2.983798 | 29.31839 | 3.770709 | 29.28457 | 2.275358 | 29.28404 | 3.704275 |  |  | 29.51287 | 3.805938 | 29.49306 | 2.984726 | 29.49296 | 3.796701
29.74403 | 2.524879 | 29.74395 | 3.852621 | 29.56625 | 2.986949 | 29.566875 | 3.771457 | 29.53277 | 2.294922 | 29.53223 | 3.705566 |  |  | 29.76296 | 3.806632 | 29.74296 | 2.98966 | 29.74287 | 3.79762
29.99395 | 2.53258 | 29.99387 | 3.85368 | 29.81473 | 2.991404 | 29.81527 | 3.772025 | 29.78096 | 2.310481 | 29.78043 | 3.706786 |  |  | 30.01306 | 3.807089 | 29.99287 | 2.991151 | 29.99287 | 3.798457
30.24395 | 2.540281 | 30.24379 | 3.854978 | 30.06321 | 2.996046 | 30.06375 | 3.772695 | 30.02915 | 2.326449 | 30.02851 | 3.708275 |  |  | 30.26316 | 3.807663 | 30.24287 | 2.99555 | 30.24278 | 3.799401
30.49387 | 2.547887 | 30.49379 | 3.856152 | 30.31161 | 3.00062 | 30.31223 | 3.773898 | 30.27734 | 2.341776 | 30.2767 | 3.709238 |  |  | 30.51335 | 3.808205 | 30.49278 | 2.999677 | 30.49269 | 3.800251
30.74379 | 2.555489 | 30.74371 | 3.857543 | 30.56009 | 3.004239 | 30.56071 | 3.773754 | 30.52553 | 2.358552 | 30.52489 | 3.710679 |  |  | 30.76345 | 3.808973 | 30.74269 | 3.001588 | 30.74269 | 3.801201
30.99379 | 2.562619 | 30.99363 | 3.858932 | 30.80857 | 3.0097 | 30.80911 | 3.774558 | 30.77362 | 2.375827 | 30.77309 | 3.71202 |  |  | 31.01355 | 3.809494 | 30.99269 | 3.00639 | 30.99259 | 3.802214
31.24371 | 2.570495 | 31.24363 | 3.860309 | 31.05696 | 3.014679 | 31.05759 | 3.775344 | 31.02181 | 2.388434 | 31.02128 | 3.713042 |  |  | 31.26365 | 3.810127 | 31.24259 | 3.00841 | 31.2425 | 3.802951
31.49371 | 2.577168 | 31.49355 | 3.860909 | 31.30545 | 3.017173 | 31.30607 | 3.775132 | 31.27 | 2.399219 | 31.26936 | 3.714501 |  |  | 31.51374 | 3.810288 | 31.49259 | 3.012114 | 31.4925 | 3.803812
31.74363 | 2.584344 | 31.74347 | 3.861527 | 31.55393 | 3.020803 | 31.55455 | 3.776083 | 31.51819 | 2.413396 | 31.51755 | 3.715839 |  |  | 31.76384 | 3.810265 | 31.7425 | 3.015591 | 31.74241 | 3.804092
31.99355 | 2.591663 | 31.99347 | 3.863266 | 31.80232 | 3.02394 | 31.80295 | 3.776839 | 31.76638 | 2.426029 | 31.76574 | 3.715765 |  |  | 32.01394 | 3.810826 | 31.99241 | 3.019266 | 31.99231 | 3.805114
32.24355 | 2.599056 | 32.24339 | 3.864596 | 32.0508 | 3.022748 | 32.05143 | 3.777948 | 32.01447 | 2.436899 | 32.01383 | 3.716777 |  |  | 32.26404 | 3.811847 | 32.24241 | 3.025044 | 32.24231 | 3.806269
32.49347 | 2.605667 | 32.49331 | 3.865945 | 32.29929 | 3.024071 | 32.29991 | 3.778481 | 32.26266 | 2.447808 | 32.26202 | 3.718817 |  |  | 32.51413 | 3.812563 | 32.49231 | 3.026296 | 32.49222 | 3.807223
32.74347 | 2.612342 | 32.74331 | 3.867372 | 32.54768 | 3.025997 | 32.54839 | 3.779354 | 32.51085 | 2.458366 | 32.51021 | 3.720001 |  |  | 32.76433 | 3.813035 | 32.74222 | 3.032862 | 32.74213 | 3.808079
32.99339 | 2.61905 | 32.99323 | 3.868868 | 32.79616 | 3.027513 | 32.796875 | 3.780098 | 32.75904 | 2.467694 | 32.7584 | 3.721371 |  |  | 33.01442 | 3.813651 | 32.99222 | 3.037784 | 32.99213 | 3.809152
33.24331 | 2.626148 | 33.24323 | 3.870082 | 33.04464 | 3.030056 | 33.04527 | 3.780356 | 33.00723 | 2.478294 | 33.0066 | 3.722559 |  |  | 33.26452 | 3.814371 | 33.24213 | 3.037597 | 33.24204 | 3.810078
33.49331 | 2.633516 | 33.49315 | 3.871313 | 33.293125 | 3.030362 | 33.29375 | 3.78112 | 33.25532 | 2.487229 | 33.25468 | 3.723903 |  |  | 33.51462 | 3.815029 | 33.49204 | 3.04353 | 33.49194 | 3.810923
33.74323 | 2.640783 | 33.74306 | 3.872741 | 33.54152 | 3.035615 | 33.54223 | 3.781712 | 33.50351 | 2.49807 | 33.50287 | 3.724981 |  |  | 33.76472 | 3.815668 | 33.74204 | 3.043607 | 33.74194 | 3.811941
33.99323 | 2.647202 | 33.99306 | 3.874105 | 33.79 | 3.037022 | 33.79071 | 3.782706 | 33.7517 | 2.507848 | 33.75106 | 3.726164 |  |  | 34.01481 | 3.816169 | 33.99194 | 3.052527 | 33.99185 | 3.812794
34.24315 | 2.654132 | 34.24298 | 3.875392 | 34.03848 | 3.040017 | 34.03911 | 3.783627 | 33.99989 | 2.518273 | 33.99926 | 3.727141 |  |  | 34.26491 | 3.81679 | 34.24185 | 3.057562 | 34.24176 | 3.813686
34.49306 | 2.661136 | 34.4929 | 3.876786 | 34.286875 | 3.044381 | 34.28759 | 3.78405 | 34.24809 | 2.527733 | 34.24734 | 3.728114 |  |  | 34.51501 | 3.817711 | 34.49185 | 3.062148 | 34.49176 | 3.814525
34.74306 | 2.667567 | 34.7429 | 3.877931 | 34.53536 | 3.04445 | 34.53607 | 3.784598 | 34.49628 | 2.538857 | 34.49553 | 3.729558 |  |  | 34.76511 | 3.818232 | 34.74176 | 3.061666 | 34.74167 | 3.815478
34.99298 | 2.673801 | 34.99282 | 3.879418 | 34.78384 | 3.047973 | 34.78455 | 3.78541 | 34.74447 | 2.548867 | 34.74372 | 3.730746 |  |  | 35.0152 | 3.818736 | 34.99167 | 3.064049 | 34.99157 | 3.816416
35.2429 | 2.680376 | 35.24274 | 3.880668 | 35.03223 | 3.05158 | 35.03295 | 3.785693 | 34.99255 | 2.557806 | 34.99191 | 3.731645 |  |  | 35.2653 | 3.819283 | 35.24167 | 3.072615 | 35.24157 | 3.817167
35.4929 | 2.687165 | 35.49274 | 3.881944 | 35.28071 | 3.054988 | 35.28143 | 3.786204 | 35.24074 | 2.569081 | 35.24 | 3.732634 |  |  | 35.5155 | 3.819846 | 35.49157 | 3.073223 | 35.49148 | 3.818224
35.74282 | 2.694321 | 35.74266 | 3.883221 | 35.5292 | 3.057165 | 35.52991 | 3.787254 | 35.48894 | 2.578367 | 35.48819 | 3.733857 |  |  | 35.76559 | 3.820129 | 35.74148 | 3.079818 | 35.74139 | 3.81897
35.99274 | 2.700818 | 35.99266 | 3.884588 | 35.77768 | 3.05916 | 35.77839 | 3.787543 | 35.73713 | 2.588448 | 35.73638 | 3.734986 |  |  | 36.01569 | 3.82064 | 35.99148 | 3.081922 | 35.99139 | 3.819905
36.24274 | 2.707685 | 36.24258 | 3.885571 | 36.02607 | 3.06178 | 36.026875 | 3.788412 | 35.98532 | 2.596214 | 35.98457 | 3.736114 |  |  | 36.26579 | 3.821706 | 36.24139 | 3.0843 | 36.2413 | 3.820649
36.49266 | 2.714381 | 36.4925 | 3.887313 | 36.27455 | 3.063558 | 36.27527 | 3.78851 | 36.23351 | 2.602971 | 36.23266 | 3.736947 |  |  | 36.51589 | 3.822087 | 36.4913 | 3.088139 | 36.4912 | 3.822046
36.74266 | 2.721093 | 36.74242 | 3.888326 | 36.52304 | 3.066153 | 36.52375 | 3.789362 | 36.4816 | 2.611837 | 36.48085 | 3.738003 |  |  | 36.76598 | 3.822994 | 36.7413 | 3.096022 | 36.7412 | 3.822695
36.99258 | 2.727276 | 36.99242 | 3.890022 | 36.77143 | 3.069277 | 36.77223 | 3.789585 | 36.72979 | 2.618733 | 36.72904 | 3.738961 |  |  | 37.01608 | 3.823322 | 36.9912 | 3.095291 | 36.99111 | 3.823502
37.2425 | 2.733484 | 37.24234 | 3.891211 | 37.01991 | 3.071397 | 37.02071 | 3.790759 | 36.97798 | 2.626215 | 36.97723 | 3.740022 |  |  | 37.26618 | 3.823784 | 37.2412 | 3.101882 | 37.24102 | 3.824591
37.4925 | 2.739822 | 37.49234 | 3.892483 | 37.26839 | 3.071538 | 37.26911 | 3.791102 | 37.22617 | 2.633583 | 37.22532 | 3.741097 |  |  | 37.51628 | 3.824577 | 37.49111 | 3.102582 | 37.49102 | 3.825027
37.74242 | 2.745722 | 37.74226 | 3.893904 | 37.516875 | 3.071155 | 37.51759 | 3.791901 | 37.47436 | 2.642287 | 37.47351 | 3.74197 |  |  | 37.76637 | 3.824885 | 37.74102 | 3.107372 | 37.74093 | 3.82595
37.99242 | 2.752404 | 37.99218 | 3.895349 | 37.76527 | 3.070471 | 37.76607 | 3.792391 | 37.72255 | 2.647994 | 37.7217 | 3.7429 |  |  | 38.01657 | 3.82546 | 37.99102 | 3.110873 | 37.99083 | 3.827015
38.24234 | 2.759069 | 38.24218 | 3.896713 | 38.01375 | 3.069072 | 38.01455 | 3.793014 | 37.97074 | 2.654496 | 37.96979 | 3.744016 |  |  | 38.26667 | 3.826468 | 38.24093 | 3.115602 | 38.24083 | 3.827967
38.49226 | 2.765355 | 38.4921 | 3.898019 | 38.26223 | 3.07034 | 38.26295 | 3.793534 | 38.21883 | 2.662851 | 38.21798 | 3.744875 |  |  | 38.51676 | 3.826947 | 38.49083 | 3.116963 | 38.49074 | 3.828764
38.74226 | 2.772036 | 38.74202 | 3.899437 | 38.510625 | 3.071917 | 38.51143 | 3.794571 | 38.46702 | 2.668705 | 38.46617 | 3.745992 |  |  | 38.76686 | 3.827357 | 38.74083 | 3.120214 | 38.74065 | 3.829887
38.99218 | 2.778637 | 38.99202 | 3.900853 | 38.75911 | 3.06858 | 38.75991 | 3.795039 | 38.71521 | 2.673918 | 38.71436 | 3.7468 |  |  | 39.01696 | 3.828089 | 38.99074 | 3.1269 | 38.99065 | 3.83071
39.2421 | 2.784731 | 39.24194 | 3.902224 | 39.00759 | 3.06688 | 39.00839 | 3.795864 | 38.9634 | 2.681689 | 38.96255 | 3.747815 |  |  | 39.26706 | 3.828673 | 39.24065 | 3.129788 | 39.24056 | 3.831634
39.4921 | 2.791063 | 39.49185 | 3.903651 | 39.25607 | 3.061424 | 39.256875 | 3.796596 | 39.2116 | 2.690296 | 39.21064 | 3.748659 |  |  | 39.51715 | 3.829184 | 39.49065 | 3.131423 | 39.49046 | 3.832501
39.74202 | 2.79664 | 39.74185 | 3.904988 | 39.50446 | 3.063724 | 39.50527 | 3.797289 | 39.45979 | 2.69726 | 39.45883 | 3.749603 |  |  | 39.76725 | 3.829872 | 39.74056 | 3.135407 | 39.74046 | 3.833123
39.99202 | 2.803176 | 39.99177 | 3.906221 | 39.75295 | 3.069106 | 39.75375 | 3.797991 | 39.70787 | 2.704402 | 39.70702 | 3.75047 |  |  | 40.01735 | 3.830556 | 39.99046 | 3.136749 | 39.99037 | 3.834531
40.24194 | 2.809057 | 40.24169 | 3.90756 | 40.00143 | 3.071444 | 40.00223 | 3.798459 | 39.95606 | 2.712118 | 39.95521 | 3.751495 |  |  | 40.26745 | 3.831224 | 40.24046 | 3.140814 | 40.24028 | 3.835142
40.49185 | 2.815462 | 40.49169 | 3.909207 | 40.24982 | 3.073881 | 40.25071 | 3.799323 | 40.20426 | 2.718894 | 40.2033 | 3.75228 |  |  | 40.51764 | 3.831668 | 40.49037 | 3.142768 | 40.49028 | 3.835945
40.74185 | 2.82185 | 40.74161 | 3.910359 | 40.4983 | 3.079153 | 40.49911 | 3.800297 | 40.45245 | 2.726926 | 40.45149 | 3.752965 |  |  | 40.76774 | 3.832383 | 40.74037 | 3.147369 | 40.74019 | 3.836993
40.99177 | 2.828039 | 40.99153 | 3.912069 | 40.74679 | 3.08281 | 40.74759 | 3.800746 | 40.70064 | 2.732997 | 40.69968 | 3.754362 |  |  | 41.01784 | 3.833067 | 40.99028 | 3.150951 | 40.99019 | 3.838066
41.24169 | 2.834229 | 41.24153 | 3.913575 | 40.99518 | 3.085721 | 40.99607 | 3.801267 | 40.94883 | 2.740648 | 40.94777 | 3.755011 |  |  | 41.26793 | 3.833628 | 41.24019 | 3.154097 | 41.24009 | 3.838782
41.49169 | 2.840425 | 41.49145 | 3.914834 | 41.24366 | 3.091349 | 41.24455 | 3.801654 | 41.19691 | 2.747299 | 41.19596 | 3.755956 |  |  | 41.51803 | 3.83445 | 41.49019 | 3.156267 | 41.49 | 3.839711
41.74161 | 2.846955 | 41.74145 | 3.916382 | 41.49214 | 3.095335 | 41.49295 | 3.802092 | 41.44511 | 2.754147 | 41.44415 | 3.756691 |  |  | 41.76813 | 3.83505 | 41.74009 | 3.160144 | 41.74 | 3.840751
41.99161 | 2.852857 | 41.99137 | 3.917655 | 41.740625 | 3.100518 | 41.74143 | 3.803091 | 41.6933 | 2.760105 | 41.69234 | 3.757662 |  |  | 42.01823 | 3.835589 | 41.99 | 3.164528 | 41.98991 | 3.841646
42.24153 | 2.859035 | 42.24129 | 3.919041 | 41.98902 | 3.102457 | 41.98991 | 3.803737 | 41.94149 | 2.766074 | 41.94043 | 3.758702 |  |  | 42.26832 | 3.836038 | 42.24 | 3.16871 | 42.23981 | 3.84245
42.49145 | 2.865176 | 42.49129 | 3.920582 | 42.2375 | 3.107208 | 42.23839 | 3.804675 | 42.18968 | 2.772533 | 42.18862 | 3.759458 |  |  | 42.51842 | 3.8367 | 42.48991 | 3.171025 | 42.48981 | 3.843205
42.74145 | 2.871193 | 42.74121 | 3.922185 | 42.48598 | 3.110127 | 42.486875 | 3.805235 | 42.43787 | 2.779434 | 42.43681 | 3.760396 |  |  | 42.76852 | 3.837208 | 42.73981 | 3.175527 | 42.73972 | 3.844197
42.99137 | 2.877155 | 42.99114 | 3.923529 | 42.734375 | 3.114648 | 42.73527 | 3.805699 | 42.68596 | 2.7856 | 42.685 | 3.761259 |  |  | 43.01862 | 3.837946 | 42.98981 | 3.178969 | 42.98963 | 3.845285
43.24137 | 2.883493 | 43.24113 | 3.925017 | 42.98286 | 3.118452 | 42.98375 | 3.806867 | 42.93415 | 2.792463 | 42.93309 | 3.761896 |  |  | 43.26881 | 3.838445 | 43.23972 | 3.181451 | 43.23963 | 3.846083
43.49129 | 2.890102 | 43.49105 | 3.926306 | 43.23134 | 3.119186 | 43.23223 | 3.806989 | 43.18234 | 2.798417 | 43.18128 | 3.763066 |  |  | 43.51891 | 3.839364 | 43.48963 | 3.18495 | 43.48954 | 3.84709
43.74121 | 2.896168 | 43.74097 | 3.928056 | 43.47973 | 3.12205 | 43.48071 | 3.808385 | 43.43053 | 2.805038 | 43.42947 | 3.76377 |  |  | 43.76901 | 3.839927 | 43.73963 | 3.187403 | 43.73954 | 3.847947
43.99121 | 2.901758 | 43.99097 | 3.929443 | 43.72821 | 3.125548 | 43.72911 | 3.808596 | 43.67872 | 2.810885 | 43.67766 | 3.764827 |  |  | 44.0191 | 3.840279 | 43.98954 | 3.189052 | 43.98944 | 3.848817
44.24113 | 2.90834 | 44.24089 | 3.931101 | 43.9767 | 3.129602 | 43.97759 | 3.808966 | 43.92691 | 2.817599 | 43.92574 | 3.765549 |  |  | 44.2692 | 3.841365 | 44.23944 | 3.192876 | 44.23935 | 3.849918
44.49113 | 2.915042 | 44.49081 | 3.932416 | 44.22509 | 3.130578 | 44.22607 | 3.809988 | 44.17511 | 2.823174 | 44.17394 | 3.766292 |  |  | 44.5193 | 3.841741 | 44.48935 | 3.196029 | 44.48935 | 3.850698
44.74105 | 2.921311 | 44.74081 | 3.9341 | 44.47357 | 3.133844 | 44.47455 | 3.81068 | 44.42319 | 2.829256 | 44.42213 | 3.767188 |  |  | 44.7694 | 3.842512 | 44.73935 | 3.201071 | 44.73926 | 3.851805
44.99097 | 2.927196 | 44.99065 | 3.935773 | 44.72205 | 3.136802 | 44.72295 | 3.811467 | 44.67138 | 2.835908 | 44.67032 | 3.768016 |  |  | 45.01949 | 3.842602 | 44.98926 | 3.207273 | 44.98917 | 3.85265
45.24096 | 2.933225 | 45.24065 | 3.937328 | 44.97045 | 3.139431 | 44.97143 | 3.812068 | 44.91957 | 2.842247 | 44.9184 | 3.769202 |  |  | 45.26969 | 3.843642 | 45.23917 | 3.210046 | 45.23917 | 3.853543
45.49089 | 2.939298 | 45.49056 | 3.938713 | 45.21893 | 3.141227 | 45.21991 | 3.81314 | 45.16777 | 2.847671 | 45.1666 | 3.769765 |  |  | 45.51979 | 3.84443 | 45.48917 | 3.210751 | 45.48907 | 3.854333
45.74081 | 2.945456 | 45.74048 | 3.94033 | 45.46741 | 3.143525 | 45.46839 | 3.813417 | 45.41596 | 2.853365 | 45.41479 | 3.770475 |  |  | 45.76988 | 3.844956 | 45.73907 | 3.213111 | 45.73907 | 3.855556
45.99081 | 2.95167 | 45.99048 | 3.941814 | 45.71589 | 3.145829 | 45.71679 | 3.81422 | 45.66404 | 2.860865 | 45.66298 | 3.771139 |  |  | 46.01998 | 3.845465 | 45.98898 | 3.216486 | 45.98898 | 3.856367
46.24073 | 2.957395 | 46.2404 | 3.94317 | 45.96429 | 3.146538 | 45.96527 | 3.8149 | 45.91223 | 2.866253 | 45.91106 | 3.77234 |  |  | 46.27008 | 3.845975 | 46.23898 | 3.220043 | 46.23889 | 3.857278
46.49065 | 2.962708 | 46.4904 | 3.944985 | 46.21277 | 3.149593 | 46.21375 | 3.815514 | 46.16043 | 2.872181 | 46.15926 | 3.772991 |  |  | 46.52018 | 3.846951 | 46.48889 | 3.223083 | 46.48889 | 3.858356
46.74065 | 2.968325 | 46.74032 | 3.946606 | 46.46125 | 3.152994 | 46.46223 | 3.816119 | 46.40862 | 2.878457 | 46.40745 | 3.773722 |  |  | 46.77027 | 3.847377 | 46.73889 | 3.22901 | 46.7388 | 3.859331
46.99056 | 2.974314 | 46.99024 | 3.948121 | 46.70973 | 3.15538 | 46.71071 | 3.817047 | 46.65681 | 2.883843 | 46.65553 | 3.774421 |  |  | 47.02047 | 3.848276 | 46.9888 | 3.234969 | 46.9887 | 3.860248
47.24056 | 2.980084 | 47.24024 | 3.949905 | 46.958125 | 3.158246 | 46.95911 | 3.817735 | 46.905 | 2.890099 | 46.90372 | 3.775391 |  |  | 47.27057 | 3.848869 | 47.2388 | 3.238342 | 47.2387 | 3.861271
47.49048 | 2.986165 | 47.49016 | 3.951392 | 47.20661 | 3.161144 | 47.20759 | 3.818424 | 47.15319 | 2.896669 | 47.15191 | 3.776222 |  |  | 47.52066 | 3.849734 | 47.4887 | 3.24169 | 47.48861 | 3.862192
47.7404 | 2.99211 | 47.74016 | 3.95291 | 47.45509 | 3.162409 | 47.45607 | 3.819105 | 47.40128 | 2.902601 | 47.40011 | 3.776869 |  |  | 47.77076 | 3.85011 | 47.73861 | 3.244757 | 47.73852 | 3.863038
47.9904 | 2.998002 | 47.99008 | 3.954698 | 47.70348 | 3.164448 | 47.70455 | 3.819902 | 47.64947 | 2.9086 | 47.64819 | 3.777766 |  |  | 48.02086 | 3.850947 | 47.98861 | 3.247518 | 47.98843 | 3.864094
48.24032 | 3.003581 | 48.24 | 3.956344 | 47.95196 | 3.166965 | 47.95304 | 3.820256 | 47.89766 | 2.914243 | 47.89638 | 3.778791 |  |  | 48.27096 | 3.851843 | 48.23852 | 3.250586 | 48.23843 | 3.865293
48.49024 | 3.009086 | 48.49 | 3.957963 | 48.20045 | 3.169345 | 48.20143 | 3.821414 | 48.14585 | 2.921073 | 48.14457 | 3.779357 |  |  | 48.52105 | 3.85215 | 48.48852 | 3.252677 | 48.48833 | 3.865946
48.74025 | 3.015242 | 48.73992 | 3.959474 | 48.44884 | 3.172644 | 48.44991 | 3.821641 | 48.39404 | 2.926653 | 48.39277 | 3.780251 |  |  | 48.77115 | 3.852948 | 48.73843 | 3.255888 | 48.73833 | 3.866959
48.99016 | 3.021045 | 48.98984 | 3.961341 | 48.69732 | 3.175922 | 48.69839 | 3.822835 | 48.64223 | 2.932842 | 48.64085 | 3.781026 |  |  | 49.02125 | 3.853687 | 48.98843 | 3.25854 | 48.98824 | 3.868031
49.24016 | 3.026529 | 49.23983 | 3.962998 | 48.9458 | 3.179156 | 48.946875 | 3.823369 | 48.89043 | 2.938949 | 48.88904 | 3.781671 |  |  | 49.27144 | 3.854526 | 49.23833 | 3.261005 | 49.23815 | 3.869185
49.49008 | 3.032006 | 49.48976 | 3.964572 | 49.1942 | 3.182272 | 49.19527 | 3.824656 | 49.13851 | 2.944835 | 49.13723 | 3.782482 |  |  | 49.52154 | 3.854888 | 49.48824 | 3.264272 | 49.48806 | 3.86988
49.74 | 3.037409 | 49.73976 | 3.966113 | 49.44268 | 3.18541 | 49.44375 | 3.824922 | 49.3867 | 2.949174 | 49.38543 | 3.783463 |  |  | 49.77164 | 3.855663 | 49.73824 | 3.268082 | 49.73806 | 3.870948
49.99 | 3.042824 | 49.98968 | 3.96794 | 49.69116 | 3.189607 | 49.69223 | 3.825688 | 49.63489 | 2.955114 | 49.63351 | 3.784093 |  |  | 50.02174 | 3.856161 | 49.98815 | 3.271751 | 49.98796 | 3.872153
50.23992 | 3.048671 | 50.2396 | 3.969735 | 49.93964 | 3.193523 | 49.940625 | 3.826585 | 49.88309 | 2.959981 | 49.8817 | 3.78504 |  |  | 50.27183 | 3.856896 | 50.23806 | 3.275322 | 50.23787 | 3.873109
50.48992 | 3.054577 | 50.4896 | 3.971541 | 50.18804 | 3.197021 | 50.18911 | 3.827361 | 50.13128 | 2.965652 | 50.12989 | 3.785667 |  |  | 50.52193 | 3.857791 | 50.48806 | 3.279118 | 50.48787 | 3.874189
50.73984 | 3.060141 | 50.73952 | 3.973154 | 50.43652 | 3.200342 | 50.43759 | 3.828123 | 50.37947 | 2.970694 | 50.37798 | 3.786427 |  |  | 50.77203 | 3.858481 | 50.73796 | 3.283027 | 50.73778 | 3.875119
50.98976 | 3.065854 | 50.98952 | 3.975006 | 50.685 | 3.203856 | 50.68607 | 3.828293 | 50.62766 | 2.976304 | 50.62617 | 3.787039 |  |  | 51.02212 | 3.859017 | 50.98796 | 3.286841 | 50.98769 | 3.876175
51.23976 | 3.071351 | 51.23944 | 3.976752 | 50.93339 | 3.207198 | 50.93446 | 3.829432 | 50.87574 | 2.98129 | 50.87436 | 3.788078 |  |  | 51.27222 | 3.859718 | 51.23787 | 3.290394 | 51.23769 | 3.877065
51.48968 | 3.076549 | 51.48944 | 3.978439 | 51.181875 | 3.210743 | 51.18295 | 3.830708 | 51.12394 | 2.985651 | 51.12255 | 3.788767 |  |  | 51.52232 | 3.860654 | 51.48769 | 3.293851 | 51.48759 | 3.877946
51.7396 | 3.082082 | 51.73935 | 3.980121 | 51.43036 | 3.213331 | 51.43143 | 3.831057 | 51.37213 | 2.99083 | 51.37064 | 3.78954 |  |  | 51.77251 | 3.861415 | 51.73769 | 3.296637 | 51.7375 | 3.87916
51.9896 | 3.08767 | 51.98927 | 3.981906 | 51.67884 | 3.216817 | 51.67991 | 3.831993 | 51.62032 | 2.995598 | 51.61883 | 3.790395 |  |  | 52.02261 | 3.861993 | 51.98759 | 3.299668 | 51.9875 | 3.880257
52.23952 | 3.093242 | 52.23927 | 3.983236 | 51.92723 | 3.219787 | 51.92839 | 3.832533 | 51.86851 | 3.000211 | 51.86702 | 3.791244 |  |  | 52.27271 | 3.86249 | 52.2375 | 3.302736 | 52.23741 | 3.881214
52.48944 | 3.098407 | 52.48919 | 3.985317 | 52.17571 | 3.222485 | 52.17679 | 3.833384 | 52.1167 | 3.004833 | 52.11521 | 3.791866 |  |  | 52.52281 | 3.86345 | 52.4875 | 3.306162 | 52.48731 | 3.882258
52.73944 | 3.104072 | 52.73919 | 3.987309 | 52.4242 | 3.225713 | 52.42527 | 3.83386 | 52.36479 | 3.010131 | 52.3633 | 3.79269 |  |  | 52.7729 | 3.864196 | 52.73741 | 3.309858 | 52.73731 | 3.883215
52.98935 | 3.109479 | 52.98911 | 3.989114 | 52.67259 | 3.229062 | 52.67375 | 3.834884 | 52.61298 | 3.015004 | 52.61149 | 3.79369 |  |  | 53.023 | 3.864912 | 52.98731 | 3.31278 | 52.98722 | 3.884444
53.23927 | 3.114781 | 53.23903 | 3.990927 | 52.92107 | 3.231825 | 52.92223 | 3.835392 | 52.86117 | 3.019548 | 52.85968 | 3.794352 |  |  | 53.2731 | 3.865455 | 53.23731 | 3.316298 | 53.23713 | 3.885359
53.48927 | 3.12017 | 53.48903 | 3.992855 | 53.16955 | 3.2354 | 53.170625 | 3.836438 | 53.10936 | 3.024051 | 53.10777 | 3.795062 |  |  | 53.5232 | 3.866385 | 53.48722 | 3.31992 | 53.48713 | 3.886575
53.73919 | 3.126035 | 53.73895 | 3.99467 | 53.41804 | 3.238332 | 53.41911 | 3.83714 | 53.35755 | 3.029541 | 53.35596 | 3.795907 |  |  | 53.77329 | 3.867173 | 53.73722 | 3.323269 | 53.73704 | 3.887564
53.98919 | 3.131132 | 53.98887 | 3.996477 | 53.66643 | 3.241704 | 53.66759 | 3.837907 | 53.60574 | 3.034123 | 53.60415 | 3.796499 |  |  | 54.02339 | 3.86766 | 53.98713 | 3.326506 | 53.98704 | 3.888452
54.23911 | 3.136388 | 54.23887 | 3.998191 | 53.91491 | 3.244176 | 53.91607 | 3.838904 | 53.85383 | 3.03861 | 53.85234 | 3.797534 |  |  | 54.27349 | 3.868395 | 54.23704 | 3.329162 | 54.23694 | 3.88937
54.48903 | 3.141816 | 54.48879 | 4.000155 | 54.16339 | 3.247189 | 54.16446 | 3.839591 | 54.10202 | 3.043615 | 54.10043 | 3.798264 |  |  | 54.52359 | 3.869183 | 54.48704 | 3.332545 | 54.48685 | 3.89059
54.73903 | 3.147238 | 54.73871 | 4.002056 | 54.41179 | 3.250363 | 54.41295 | 3.840347 | 54.35021 | 3.049069 | 54.34862 | 3.798927 |  |  | 54.77368 | 3.869953 | 54.73694 | 3.336282 | 54.73685 | 3.891703
54.98895 | 3.152487 | 54.98871 | 4.003882 | 54.66027 | 3.253259 | 54.66143 | 3.841351 | 54.5984 | 3.054685 | 54.59681 | 3.799803 |  |  | 55.02378 | 3.870641 | 54.98684 | 3.340661 | 54.98676 | 3.892726
55.23895 | 3.157757 | 55.23863 | 4.006041 | 54.90875 | 3.256671 | 54.90991 | 3.842197 | 54.8466 | 3.058766 | 54.845 | 3.80052 |  |  | 55.27388 | 3.871489 | 55.23685 | 3.345089 | 55.23667 | 3.893969
55.48887 | 3.163196 | 55.48855 | 4.007879 | 55.15723 | 3.25926 | 55.15839 | 3.842688 | 55.09479 | 3.063274 | 55.09309 | 3.801139 |  |  | 55.52398 | 3.872389 | 55.48676 | 3.349637 | 55.48667 | 3.895062
55.73879 | 3.168855 | 55.73855 | 4.009887 | 55.405625 | 3.262544 | 55.40679 | 3.843299 | 55.34287 | 3.067856 | 55.34128 | 3.801932 |  |  | 55.77407 | 3.873179 | 55.73667 | 3.35393 | 55.73657 | 3.89613
55.98879 | 3.174364 | 55.98847 | 4.01195 | 55.65411 | 3.265602 | 55.65527 | 3.844275 | 55.59106 | 3.073208 | 55.58947 | 3.802686 |  |  | 56.02417 | 3.87408 | 55.98667 | 3.358523 | 55.98657 | 3.897374
56.23871 | 3.17975 | 56.23839 | 4.013762 | 55.90259 | 3.268149 | 55.90375 | 3.845428 | 55.83926 | 3.077724 | 55.83755 | 3.803462 |  |  | 56.27437 | 3.874658 | 56.23657 | 3.362979 | 56.23648 | 3.898414
56.48871 | 3.185149 | 56.48839 | 4.015656 | 56.15107 | 3.270985 | 56.15224 | 3.84632 | 56.08745 | 3.082849 | 56.08574 | 3.804364 |  |  | 56.52446 | 3.875484 | 56.48648 | 3.367265 | 56.48639 | 3.899449
56.73863 | 3.190315 | 56.73831 | 4.017698 | 56.39946 | 3.273931 | 56.400625 | 3.847105 | 56.33564 | 3.087263 | 56.33394 | 3.805056 |  |  | 56.77456 | 3.876196 | 56.73648 | 3.371543 | 56.73639 | 3.900687
56.98855 | 3.195541 | 56.98823 | 4.019597 | 56.64795 | 3.276762 | 56.64911 | 3.847719 | 56.58383 | 3.091998 | 56.58213 | 3.806063 |  |  | 57.02466 | 3.876992 | 56.98639 | 3.375298 | 56.98631 | 3.90173
57.23855 | 3.201125 | 57.23823 | 4.021825 | 56.89643 | 3.279701 | 56.89759 | 3.848498 | 56.83202 | 3.097512 | 56.83021 | 3.80666 |  |  | 57.27476 | 3.877646 | 57.2363 | 3.379475 | 57.2362 | 3.90298
57.48847 | 3.20629 | 57.48815 | 4.023741 | 57.14491 | 3.281584 | 57.14607 | 3.849712 | 57.08011 | 3.102078 | 57.0784 | 3.807347 |  |  | 57.52485 | 3.878482 | 57.4863 | 3.373249 | 57.4862 | 3.904139
57.73839 | 3.211436 | 57.73806 | 4.025615 | 57.3933 | 3.284493 | 57.39446 | 3.850101 | 57.3283 | 3.10684 | 57.3266 | 3.808326 |  |  | 57.77495 | 3.879114 | 57.7362 | 3.3745 | 57.73611 | 3.905273
57.98839 | 3.217025 | 57.98806 | 4.027851 | 57.64179 | 3.287189 | 57.64295 | 3.851252 | 57.57649 | 3.112023 | 57.57468 | 3.809171 |  |  | 58.02505 | 3.880106 | 57.98611 | 3.376947 | 57.98611 | 3.906374
58.23831 | 3.222078 | 58.23798 | 4.029705 | 57.89027 | 3.290221 | 57.89143 | 3.852179 | 57.82468 | 3.117385 | 57.82287 | 3.809958 |  |  | 58.27515 | 3.88106 | 58.23611 | 3.379576 | 58.23602 | 3.907541
58.48831 | 3.227315 | 58.4879 | 4.031928 | 58.13866 | 3.29312 | 58.13991 | 3.852948 | 58.07287 | 3.121671 | 58.07106 | 3.810459 |  |  | 58.52533 | 3.881912 | 58.48602 | 3.382298 | 58.48593 | 3.908947
58.73823 | 3.232525 | 58.7379 | 4.033936 | 58.38714 | 3.295826 | 58.3883 | 3.85406 | 58.32106 | 3.126486 | 58.31926 | 3.811159 |  |  | 58.77544 | 3.882516 | 58.73602 | 3.385498 | 58.73593 | 3.909972
58.98815 | 3.238094 | 58.98781 | 4.036143 | 58.635625 | 3.298799 | 58.63679 | 3.854867 | 58.56915 | 3.130754 | 58.56734 | 3.81212 |  |  | 59.02554 | 3.883387 | 58.98592 | 3.388902 | 58.98583 | 3.911084
59.23815 | 3.243245 | 59.23782 | 4.038061 | 58.88402 | 3.302155 | 58.88527 | 3.855743 | 58.81734 | 3.136598 | 58.81553 | 3.812727 |  |  | 59.27563 | 3.884242 | 59.23583 | 3.391675 | 59.23583 | 3.912332
59.48806 | 3.248567 | 59.48774 | 4.040475 | 59.1325 | 3.304412 | 59.13375 | 3.856851 | 59.06553 | 3.140516 | 59.06372 | 3.813461 |  |  | 59.52573 | 3.885125 | 59.48583 | 3.394712 | 59.48574 | 3.913695
59.73806 | 3.253287 | 59.73766 | 4.042571 | 59.38098 | 3.307812 | 59.38223 | 3.857778 | 59.31362 | 3.146169 | 59.31191 | 3.814394 |  |  | 59.77583 | 3.885708 | 59.73574 | 3.39794 | 59.73565 | 3.914668
59.98798 | 3.259051 | 59.98766 | 4.044732 | 59.62946 | 3.310553 | 59.630625 | 3.85875 | 59.56181 | 3.150721 | 59.56 | 3.81508 |  |  | 60.02593 | 3.886514 | 59.98574 | 3.401048 | 59.98565 | 3.915902
60.23798 | 3.264468 | 60.23758 | 4.046828 | 59.87795 | 3.313137 | 59.87911 | 3.859456 | 59.81 | 3.154873 | 59.80819 | 3.815921 |  |  | 60.27602 | 3.887682 | 60.23565 | 3.40443 | 60.23556 | 3.917166
60.4879 | 3.2698 | 60.4875 | 4.049009 | 60.12634 | 3.3161 | 60.12759 | 3.860481 | 60.05819 | 3.160441 | 60.05638 | 3.816958 |  |  | 60.52612 | 3.888306 | 60.48556 | 3.407671 | 60.48546 | 3.918341
60.73782 | 3.275238 | 60.7375 | 4.051217 | 60.37482 | 3.318709 | 60.37607 | 3.861367 | 60.30638 | 3.164003 | 60.30447 | 3.817526 |  |  | 60.77622 | 3.889367 | 60.73556 | 3.410819 | 60.73546 | 3.919734
60.98782 | 3.280749 | 60.98742 | 4.053272 | 60.6233 | 3.32184 | 60.62446 | 3.862447 | 60.55447 | 3.169816 | 60.55266 | 3.818402 |  |  | 61.02632 | 3.89019 | 60.98546 | 3.413418 | 60.98538 | 3.921053
61.23774 | 3.285725 | 61.23734 | 4.055507 | 60.8717 | 3.324282 | 60.87295 | 3.863183 | 60.80266 | 3.172854 | 60.80085 | 3.819246 |  |  | 61.27651 | 3.891052 | 61.23537 | 3.416345 | 61.23537 | 3.922263
61.48774 | 3.291161 | 61.48734 | 4.057843 | 61.12018 | 3.326762 | 61.12143 | 3.864163 | 61.05085 | 3.177825 | 61.04894 | 3.819976 |  |  | 61.52661 | 3.891866 | 61.48537 | 3.418684 | 61.48528 | 3.923639
61.73766 | 3.29647 | 61.73726 | 4.059925 | 61.36866 | 3.329664 | 61.36991 | 3.865177 | 61.29904 | 3.181574 | 61.29713 | 3.820703 |  |  | 61.77671 | 3.892688 | 61.73528 | 3.421126 | 61.73519 | 3.924782
61.98758 | 3.301818 | 61.98718 | 4.062379 | 61.61714 | 3.332296 | 61.6183 | 3.866435 | 61.54723 | 3.186381 | 61.54532 | 3.821683 |  |  | 62.0268 | 3.893725 | 61.98519 | 3.423423 | 61.98519 | 3.925934
62.23758 | 3.306968 | 62.23718 | 4.064617 | 61.86554 | 3.334816 | 61.86679 | 3.867148 | 61.79543 | 3.190669 | 61.79351 | 3.822348 |  |  | 62.2769 | 3.894443 | 62.23519 | 3.425554 | 62.23509 | 3.927438
62.48749 | 3.312086 | 62.4871 | 4.066873 | 62.11402 | 3.337493 | 62.11527 | 3.868135 | 62.04363 | 3.194716 | 62.0416 | 3.823134 |  |  | 62.527 | 3.895339 | 62.48509 | 3.42724 | 62.485 | 3.9286
62.7375 | 3.317346 | 62.73702 | 4.068978 | 62.3625 | 3.340164 | 62.36375 | 3.868847 | 62.2917 | 3.19888 | 62.28979 | 3.82361 |  |  | 62.7771 | 3.896317 | 62.735 | 3.429517 | 62.735 | 3.929918
62.98742 | 3.322553 | 62.98702 | 4.071394 | 62.61098 | 3.342905 | 62.61214 | 3.870077 | 62.53989 | 3.203787 | 62.53798 | 3.824826 |  |  | 63.02719 | 3.896946 | 62.98499 | 3.43121 | 62.98491 | 3.931285
63.23734 | 3.327487 | 63.23694 | 4.07349 | 62.859375 | 3.345747 | 62.860625 | 3.871325 | 62.78809 | 3.207359 | 62.78617 | 3.82529 |  |  | 63.27729 | 3.898108 | 63.23491 | 3.43248 | 63.23481 | 3.932471
63.48734 | 3.332767 | 63.48685 | 4.075611 | 63.10786 | 3.348383 | 63.10911 | 3.871728 | 63.03628 | 3.212465 | 63.03426 | 3.826026 |  |  | 63.52739 | 3.898855 | 63.48481 | 3.43433 | 63.48481 | 3.933762
63.73726 | 3.33794 | 63.73685 | 4.077965 | 63.35634 | 3.35014 | 63.35759 | 3.872989 | 63.28447 | 3.21653 | 63.28245 | 3.827027 |  |  | 63.77758 | 3.899825 | 63.73481 | 3.435209 | 63.73472 | 3.935152
63.98726 | 3.342872 | 63.98677 | 4.080382 | 63.60473 | 3.352626 | 63.60598 | 3.874246 | 63.53266 | 3.220573 | 63.53064 | 3.82769 |  |  | 64.02768 | 3.900648 | 63.98472 | 3.436671 | 63.98463 | 3.936448
64.23718 | 3.348155 | 64.23669 | 4.082854 | 63.85321 | 3.355422 | 63.85446 | 3.874948 | 63.78085 | 3.224253 | 63.77883 | 3.828466 |  |  | 64.27778 | 3.90164 | 64.23463 | 3.437603 | 64.23463 | 3.937614
64.4871 | 3.35324 | 64.48669 | 4.085161 | 64.1017 | 3.357834 | 64.10295 | 3.875967 | 64.02894 | 3.228709 | 64.02691 | 3.829314 |  |  | 64.52788 | 3.902337 | 64.48463 | 3.43817 | 64.48454 | 3.93901
64.7371 | 3.358043 | 64.73661 | 4.087688 | 64.35018 | 3.360422 | 64.35143 | 3.876831 | 64.27713 | 3.232598 | 64.27511 | 3.830199 |  |  | 64.77797 | 3.903571 | 64.73454 | 3.438904 | 64.73454 | 3.94042
64.98702 | 3.363336 | 64.98653 | 4.090066 | 64.59857 | 3.363253 | 64.59991 | 3.877887 | 64.52532 | 3.236227 | 64.5233 | 3.83084 |  |  | 65.02807 | 3.904168 | 64.98454 | 3.439868 | 64.98444 | 3.941722
65.23702 | 3.368623 | 65.23653 | 4.0925 | 64.84705 | 3.36588 | 64.8483 | 3.879368 | 64.77351 | 3.239199 | 64.77149 | 3.831729 |  |  | 65.27817 | 3.905304 | 65.23444 | 3.440651 | 65.23444 | 3.943294
65.48694 | 3.373981 | 65.48645 | 4.094902 | 65.09554 | 3.367884 | 65.09679 | 3.880514 | 65.0217 | 3.243086 | 65.01957 | 3.832455 |  |  | 65.52827 | 3.906325 | 65.48435 | 3.441498 | 65.48435 | 3.944666
65.73685 | 3.378852 | 65.73645 | 4.097249 | 65.34393 | 3.370662 | 65.34527 | 3.881218 | 65.26989 | 3.245942 | 65.26777 | 3.83316 |  |  | 65.77836 | 3.90716 | 65.73435 | 3.441957 | 65.73426 | 3.945936
65.98685 | 3.38406 | 65.98637 | 4.099626 | 65.59241 | 3.372762 | 65.59375 | 3.882124 | 65.51809 | 3.248852 | 65.51596 | 3.833958 |  |  | 66.02856 | 3.907906 | 65.98426 | 3.442222 | 65.98426 | 3.947419
66.23677 | 3.389177 | 66.23629 | 4.101753 | 65.8409 | 3.375206 | 65.84214 | 3.88363 | 65.76617 | 3.251516 | 65.76415 | 3.834811 |  |  | 66.27865 | 3.908958 | 66.23426 | 3.442158 | 66.23417 | 3.948905
66.48677 | 3.394098 | 66.48629 | 4.104313 | 66.08929 | 3.378033 | 66.090625 | 3.884414 | 66.01436 | 3.254197 | 66.01223 | 3.835736 |  |  | 66.52875 | 3.910046 | 66.48417 | 3.442322 | 66.48417 | 3.950442
66.73669 | 3.399242 | 66.73621 | 4.107028 | 66.33777 | 3.380336 | 66.33911 | 3.885826 | 66.26255 | 3.256877 | 66.26043 | 3.836347 |  |  | 66.77885 | 3.911025 | 66.73407 | 3.441822 | 66.73407 | 3.951398
66.98661 | 3.404302 | 66.98613 | 4.10955 | 66.58625 | 3.382706 | 66.58751 | 3.886854 | 66.51074 | 3.259043 | 66.50862 | 3.837169 |  |  | 67.02895 | 3.911843 | 66.98407 | 3.441553 | 66.98398 | 3.953095
67.23661 | 3.409023 | 67.23613 | 4.111954 | 66.83473 | 3.384813 | 66.83598 | 3.88792 | 66.75894 | 3.2608 | 66.7567 | 3.838019 |  |  | 67.27904 | 3.912964 | 67.23398 | 3.441593 | 67.23398 | 3.954382
67.48653 | 3.414208 | 67.48605 | 4.114487 | 67.08321 | 3.387411 | 67.08446 | 3.888717 | 67.00713 | 3.263182 | 67.00489 | 3.838656 |  |  | 67.52914 | 3.913873 | 67.48389 | 3.441442 | 67.48389 | 3.95602
67.73653 | 3.419072 | 67.73597 | 4.116785 | 67.33161 | 3.389526 | 67.33296 | 3.890087 | 67.25521 | 3.265545 | 67.25309 | 3.839728 |  |  | 67.77924 | 3.914827 | 67.73389 | 3.441596 | 67.7338 | 3.957571
67.98645 | 3.424296 | 67.98597 | 4.119664 | 67.58009 | 3.391229 | 67.58143 | 3.891463 | 67.5034 | 3.268097 | 67.50128 | 3.84047 |  |  | 68.02934 | 3.915753 | 67.9838 | 3.44193 | 67.9838 | 3.958769
68.23637 | 3.428979 | 68.23589 | 4.122128 | 67.82857 | 3.393312 | 67.82982 | 3.892402 | 67.7516 | 3.269346 | 67.74947 | 3.84131 |  |  | 68.27953 | 3.916875 | 68.2338 | 3.44192 | 68.2337 | 3.960363
68.48637 | 3.433614 | 68.48589 | 4.124672 | 68.07696 | 3.395048 | 68.0783 | 3.893619 | 67.99979 | 3.271033 | 67.99755 | 3.842359 |  |  | 68.52963 | 3.917876 | 68.4837 | 3.442208 | 68.48361 | 3.961912
68.73629 | 3.438712 | 68.7358 | 4.126942 | 68.32545 | 3.397096 | 68.32679 | 3.894791 | 68.24798 | 3.269856 | 68.24574 | 3.842927 |  |  | 68.77973 | 3.918775 | 68.73361 | 3.442741 | 68.73361 | 3.963402
68.98629 | 3.443566 | 68.98573 | 4.129692 | 68.57393 | 3.398895 | 68.57527 | 3.895562 | 68.49617 | 3.269115 | 68.49394 | 3.843791 |  |  | 69.02982 | 3.919964 | 68.98361 | 3.442543 | 68.98352 | 3.964777
69.23621 | 3.448536 | 69.23573 | 4.13236 | 68.82241 | 3.400511 | 68.82366 | 3.897102 | 68.74436 | 3.271249 | 68.74213 | 3.844463 |  |  | 69.27992 | 3.920992 | 69.23352 | 3.443018 | 69.23343 | 3.966163
69.48613 | 3.453224 | 69.48565 | 4.134891 | 69.0708 | 3.402768 | 69.07214 | 3.898258 | 68.99255 | 3.271591 | 68.99021 | 3.845254 |  |  | 69.53002 | 3.921972 | 69.48352 | 3.44323 | 69.48333 | 3.967772
69.73613 | 3.457944 | 69.73556 | 4.137398 | 69.31928 | 3.404485 | 69.320625 | 3.899213 | 69.24064 | 3.272875 | 69.2384 | 3.845974 |  |  | 69.78012 | 3.922479 | 69.73343 | 3.443705 | 69.73333 | 3.96942
69.98605 | 3.46262 | 69.98556 | 4.140124 | 69.56777 | 3.405813 | 69.56911 | 3.900671 | 69.48883 | 3.275315 | 69.4866 | 3.846982 |  |  | 70.03021 | 3.924009 | 69.98333 | 3.444274 | 69.98324 | 3.970907
70.23597 | 3.467424 | 70.23548 | 4.142796 | 69.81616 | 3.407242 | 69.8175 | 3.901767 | 69.73702 | 3.27557 | 69.73468 | 3.847804 |  |  | 70.28041 | 3.92502 | 70.23333 | 3.445157 | 70.23315 | 3.97261
70.48597 | 3.472299 | 70.4854 | 4.145527 | 70.06464 | 3.408878 | 70.06598 | 3.902996 | 69.98521 | 3.277359 | 69.98287 | 3.848777 |  |  | 70.53051 | 3.926238 | 70.48324 | 3.446068 | 70.48315 | 3.974125
70.73589 | 3.477128 | 70.7354 | 4.148214 | 70.313125 | 3.410465 | 70.31446 | 3.904306 | 70.2334 | 3.27929 | 70.23106 | 3.849561 |  |  | 70.7806 | 3.927237 | 70.73315 | 3.447404 | 70.73306 | 3.975791
70.98589 | 3.481849 | 70.98532 | 4.150831 | 70.56161 | 3.411911 | 70.56295 | 3.90553 | 70.48149 | 3.28162 | 70.47926 | 3.850405 |  |  | 71.0307 | 3.928478 | 70.98315 | 3.448658 | 70.98296 | 3.977176
71.23581 | 3.486303 | 71.23532 | 4.153565 | 70.81 | 3.413253 | 70.81133 | 3.906632 | 70.72968 | 3.281422 | 70.72745 | 3.851325 |  |  | 71.2808 | 3.929533 | 71.23306 | 3.449784 | 71.23296 | 3.978959
71.48573 | 3.490983 | 71.48524 | 4.156133 | 71.05848 | 3.405267 | 71.05982 | 3.908034 | 70.97787 | 3.282714 | 70.97553 | 3.852111 |  |  | 71.5309 | 3.93041 | 71.48306 | 3.451284 | 71.48287 | 3.980445
71.73573 | 3.49557 | 71.73516 | 4.159085 | 71.30696 | 3.405038 | 71.3083 | 3.909187 | 71.22606 | 3.275872 | 71.22372 | 3.852805 |  |  | 71.78099 | 3.93173 | 71.73296 | 3.452777 | 71.73287 | 3.982235
71.98565 | 3.500275 | 71.98516 | 4.161621 | 71.55545 | 3.405978 | 71.55678 | 3.910535 | 71.47426 | 3.270222 | 71.47191 | 3.853839 |  |  | 72.03109 | 3.932498 | 71.98287 | 3.454335 | 71.98278 | 3.984012
72.23565 | 3.504934 | 72.23508 | 4.164253 | 71.80384 | 3.407465 | 71.80527 | 3.911708 | 71.72245 | 3.270942 | 71.72011 | 3.854635 |  |  | 72.28119 | 3.933934 | 72.23287 | 3.456133 | 72.23278 | 3.985403
72.48556 | 3.509275 | 72.485 | 4.167085 | 72.05232 | 3.408515 | 72.05366 | 3.912938 | 71.97053 | 3.273533 | 71.96819 | 3.855549 |  |  | 72.53129 | 3.934913 | 72.48278 | 3.457974 | 72.48269 | 3.987018
72.73548 | 3.513623 | 72.735 | 4.169915 | 72.3008 | 3.409545 | 72.30214 | 3.914227 | 72.21872 | 3.274861 | 72.21638 | 3.856273 |  |  | 72.78148 | 3.936167 | 72.73269 | 3.460091 | 72.73259 | 3.988568
72.98548 | 3.517835 | 72.98492 | 4.172502 | 72.5492 | 3.411037 | 72.550625 | 3.915407 | 72.46691 | 3.278248 | 72.46457 | 3.857081 |  |  | 73.03158 | 3.937064 | 72.98269 | 3.462286 | 72.98259 | 3.990379
73.2354 | 3.522263 | 73.23484 | 4.175336 | 72.79768 | 3.411967 | 72.79911 | 3.916367 | 72.71511 | 3.279259 | 72.71277 | 3.858069 |  |  | 73.28168 | 3.938323 | 73.23259 | 3.464594 | 73.2325 | 3.992285
73.4854 | 3.526321 | 73.48484 | 4.178238 | 73.04616 | 3.413393 | 73.0475 | 3.918221 | 72.9633 | 3.281271 | 72.96085 | 3.858902 |  |  | 73.53177 | 3.939266 | 73.48259 | 3.46769 | 73.48241 | 3.993878
73.73532 | 3.530379 | 73.73476 | 4.18089 | 73.29464 | 3.414236 | 73.29598 | 3.919395 | 73.21149 | 3.282759 | 73.20903 | 3.859646 |  |  | 73.78187 | 3.940871 | 73.7325 | 3.469925 | 73.73241 | 3.995322
73.98524 | 3.534187 | 73.98476 | 4.18376 | 73.54304 | 3.415151 | 73.54446 | 3.920632 | 73.45957 | 3.285425 | 73.45723 | 3.860661 |  |  | 74.03197 | 3.941616 | 73.98241 | 3.472422 | 73.98231 | 3.997229
74.23524 | 3.537896 | 74.23468 | 4.18656 | 73.79152 | 3.416616 | 73.79295 | 3.922111 | 73.70777 | 3.285905 | 73.70543 | 3.861649 |  |  | 74.28207 | 3.942627 | 74.23241 | 3.475048 | 74.23231 | 3.998694
74.48517 | 3.541618 | 74.4846 | 4.18934 | 74.04 | 3.417308 | 74.04134 | 3.92357 | 73.95596 | 3.288674 | 73.95362 | 3.862411 |  |  | 74.53216 | 3.943989 | 74.48231 | 3.477563 | 74.48222 | 4.000614
74.73508 | 3.545534 | 74.73452 | 4.191971 | 74.2884 | 3.417642 | 74.28982 | 3.924724 | 74.20415 | 3.290586 | 74.2017 | 3.862997 |  |  | 74.78226 | 3.945111 | 74.73222 | 3.480317 | 74.73213 | 4.002187
74.98508 | 3.548742 | 74.98452 | 4.194778 | 74.536875 | 3.418808 | 74.5383 | 3.92614 | 74.45234 | 3.292446 | 74.44989 | 3.864153 |  |  | 75.03236 | 3.946283 | 74.98222 | 3.482673 | 74.98213 | 4.004036
75.235 | 3.55246 | 75.23444 | 4.197775 | 74.78536 | 3.41982 | 74.78679 | 3.927451 | 74.70053 | 3.293737 | 74.69809 | 3.864939 |  |  | 75.28246 | 3.947638 | 75.23213 | 3.485582 | 75.23204 | 4.005777
75.485 | 3.555929 | 75.48435 | 4.200453 | 75.03375 | 3.420226 | 75.03518 | 3.928776 | 74.94872 | 3.294673 | 74.94628 | 3.865745 |  |  | 75.53265 | 3.94895 | 75.48212 | 3.488421 | 75.48194 | 4.007768
75.73492 | 3.55899 | 75.73435 | 4.203377 | 75.28223 | 3.4208 | 75.28366 | 3.930547 | 75.19681 | 3.293458 | 75.19436 | 3.866638 |  |  | 75.78275 | 3.949871 | 75.73204 | 3.491232 | 75.73194 | 4.009579
75.98484 | 3.562309 | 75.98427 | 4.206301 | 75.53071 | 3.420613 | 75.53214 | 3.931751 | 75.445 | 3.294899 | 75.44255 | 3.867548 |  |  | 76.03285 | 3.951095 | 75.98194 | 3.494157 | 75.98185 | 4.011195
76.23484 | 3.565337 | 76.23427 | 4.209258 | 75.7792 | 3.421358 | 75.780625 | 3.932978 | 75.69319 | 3.296553 | 75.69074 | 3.8683 |  |  | 76.28294 | 3.952428 | 76.23194 | 3.496879 | 76.23185 | 4.013043
76.48476 | 3.568146 | 76.48419 | 4.212077 | 76.02759 | 3.421989 | 76.02902 | 3.934584 | 75.94138 | 3.299389 | 75.93894 | 3.869483 |  |  | 76.53304 | 3.953652 | 76.48185 | 3.499305 | 76.48176 | 4.014731
76.73476 | 3.571314 | 76.73411 | 4.215029 | 76.27607 | 3.422403 | 76.2775 | 3.936114 | 76.18957 | 3.300306 | 76.18702 | 3.870155 |  |  | 76.78314 | 3.955004 | 76.73185 | 3.502533 | 76.73167 | 4.016595
76.98468 | 3.574189 | 76.98411 | 4.218089 | 76.52455 | 3.422985 | 76.52598 | 3.937886 | 76.43777 | 3.296389 | 76.43521 | 3.871201 |  |  | 77.03324 | 3.956155 | 76.98176 | 3.505392 | 76.98167 | 4.018203
77.2346 | 3.576898 | 77.23403 | 4.221021 | 76.77304 | 3.423602 | 76.77446 | 3.939332 | 76.68585 | 3.298311 | 76.6834 | 3.872032 |  |  | 77.28333 | 3.957474 | 77.23176 | 3.50837 | 77.23157 | 4.020234
77.4846 | 3.579522 | 77.48395 | 4.223851 | 77.02143 | 3.423952 | 77.02286 | 3.940553 | 76.93404 | 3.298277 | 76.93149 | 3.872946 |  |  | 77.53353 | 3.958614 | 77.48167 | 3.511576 | 77.48158 | 4.022007
77.73452 | 3.582542 | 77.73395 | 4.226718 | 77.26991 | 3.424937 | 77.27134 | 3.942097 | 77.18223 | 3.29511 | 77.17968 | 3.87381 |  |  | 77.78363 | 3.959824 | 77.73157 | 3.514863 | 77.73148 | 4.02418
77.98452 | 3.584963 | 77.98387 | 4.229668 | 77.51839 | 3.425968 | 77.51982 | 3.943616 | 77.43043 | 3.2977 | 77.42787 | 3.874824 |  |  | 78.03372 | 3.96093 | 77.98148 | 3.518213 | 77.98139 | 4.026067
78.23444 | 3.587032 | 78.23379 | 4.232834 | 77.766875 | 3.426484 | 77.7683 | 3.944812 | 77.67851 | 3.299165 | 77.67607 | 3.875659 |  |  | 78.28382 | 3.962604 | 78.23139 | 3.521722 | 78.23139 | 4.02789
78.48435 | 3.587806 | 78.48379 | 4.235683 | 78.01527 | 3.427134 | 78.0167 | 3.947022 | 77.9267 | 3.300709 | 77.92415 | 3.876601 |  |  | 78.53392 | 3.963602 | 78.48139 | 3.525013 | 78.4813 | 4.029834
78.73435 | 3.58971 | 78.73371 | 4.238538 | 78.26375 | 3.427784 | 78.26518 | 3.948249 | 78.17489 | 3.303098 | 78.17234 | 3.877466 |  |  | 78.78402 | 3.965124 | 78.7313 | 3.528065 | 78.7312 | 4.031468
78.98427 | 3.592099 | 78.98371 | 4.241674 | 78.51223 | 3.428967 | 78.51366 | 3.949866 | 78.42309 | 3.303362 | 78.42053 | 3.878419 |  |  | 79.03411 | 3.966449 | 78.9812 | 3.531829 | 78.9812 | 4.033667
79.23419 | 3.594413 | 79.23363 | 4.244608 | 78.760625 | 3.430156 | 78.76214 | 3.951446 | 78.67128 | 3.306335 | 78.66872 | 3.879263 |  |  | 79.28421 | 3.967754 | 79.23111 | 3.53527 | 79.23111 | 4.035601
79.48419 | 3.59675 | 79.48355 | 4.247664 | 79.00911 | 3.431161 | 79.01054 | 3.953275 | 78.91936 | 3.309573 | 78.91681 | 3.880283 |  |  | 79.53431 | 3.969034 | 79.48111 | 3.538484 | 79.48111 | 4.03726
79.73411 | 3.59868 | 79.73347 | 4.25068 | 79.25759 | 3.431806 | 79.25902 | 3.954526 | 79.16755 | 3.309135 | 79.165 | 3.880848 |  |  | 79.7845 | 3.970421 | 79.73102 | 3.542244 | 79.73102 | 4.039095
79.98403 | 3.600856 | 79.98347 | 4.253769 | 79.50598 | 3.433047 | 79.5075 | 3.956091 | 79.41574 | 3.311926 | 79.41319 | 3.881913 |  |  | 80.0346 | 3.971534 | 79.98093 | 3.545743 | 79.98093 | 4.041333
80.23395 | 3.602106 | 80.23339 | 4.256589 | 79.75446 | 3.433983 | 79.75598 | 3.95715 | 79.66394 | 3.314183 | 79.66138 | 3.882953 |  |  | 80.2847 | 3.973026 | 80.23083 | 3.549142 | 80.23093 | 4.043358
80.48395 | 3.604005 | 80.48331 | 4.259788 | 80.00295 | 3.434046 | 80.00446 | 3.959015 | 79.91202 | 3.316252 | 79.90957 | 3.883838 |  |  | 80.5348 | 3.974412 | 80.48074 | 3.552935 | 80.48083 | 4.045409
80.73387 | 3.606397 | 80.73331 | 4.262855 | 80.25134 | 3.435119 | 80.25286 | 3.960536 | 80.16021 | 3.318089 | 80.15766 | 3.884847 |  |  | 80.78489 | 3.975635 | 80.73065 | 3.556492 | 80.73083 | 4.047095
80.98379 | 3.608258 | 80.98323 | 4.265702 | 80.49982 | 3.436114 | 80.50134 | 3.962298 | 80.4084 | 3.319739 | 80.40585 | 3.885614 |  |  | 81.03499 | 3.97721 | 80.98056 | 3.560031 | 80.98074 | 4.0491
81.23371 | 3.60985 | 81.23323 | 4.26882 | 80.7483 | 3.437111 | 80.74982 | 3.964035 | 80.6566 | 3.322492 | 80.65404 | 3.886547 |  |  | 81.28509 | 3.978515 | 81.23046 | 3.563511 | 81.23065 | 4.051287
81.48371 | 3.611686 | 81.48315 | 4.272003 | 80.9967 | 3.438466 | 80.9983 | 3.965444 | 80.90479 | 3.324323 | 80.90223 | 3.887568 |  |  | 81.53519 | 3.979885 | 81.48037 | 3.566726 | 81.48056 | 4.053307
81.73363 | 3.612821 | 81.73306 | 4.27496 | 81.24518 | 3.43935 | 81.2467 | 3.967272 | 81.15298 | 3.321011 | 81.15032 | 3.888459 |  |  | 81.78538 | 3.981338 | 81.73028 | 3.570456 | 81.73056 | 4.055219
81.98355 | 3.61107 | 81.98306 | 4.278105 | 81.49366 | 3.44054 | 81.49518 | 3.969381 | 81.40106 | 3.320499 | 81.39851 | 3.889278 |  |  | 82.03548 | 3.982713 | 81.98019 | 3.574155 | 81.98046 | 4.057443
82.23355 | 3.612599 | 82.23298 | 4.281129 | 81.74205 | 3.441953 | 81.74366 | 3.970773 | 81.64926 | 3.321213 | 81.6467 | 3.890287 |  |  | 82.28558 | 3.984135 | 82.23009 | 3.577782 | 82.23046 | 4.059532
82.48347 | 3.614554 | 82.4829 | 4.284178 | 81.99054 | 3.443375 | 81.99214 | 3.972544 | 81.89745 | 3.324397 | 81.89489 | 3.891283 |  |  | 82.53567 | 3.985665 | 82.48 | 3.58147 | 82.48037 | 4.061685
82.73339 | 3.616412 | 82.7329 | 4.287366 | 82.23902 | 3.444715 | 82.240625 | 3.974113 | 82.14564 | 3.325442 | 82.14298 | 3.892191 |  |  | 82.78577 | 3.987028 | 82.72991 | 3.585149 | 82.73028 | 4.063724
82.98331 | 3.618098 | 82.98282 | 4.290642 | 82.4875 | 3.446374 | 82.48902 | 3.97591 | 82.39383 | 3.327099 | 82.39117 | 3.893196 |  |  | 83.03587 | 3.988553 | 82.97981 | 3.588738 | 82.98028 | 4.06587
83.23323 | 3.61837 | 83.23274 | 4.293415 | 82.73589 | 3.44768 | 82.7375 | 3.977484 | 82.64202 | 3.330575 | 82.63936 | 3.893781 |  |  | 83.28596 | 3.989902 | 83.22972 | 3.592337 | 83.23019 | 4.067576
83.48323 | 3.619133 | 83.48274 | 4.296842 | 82.984375 | 3.449511 | 82.98598 | 3.979184 | 82.89011 | 3.330925 | 82.88745 | 3.894869 |  |  | 83.53606 | 3.991346 | 83.47963 | 3.595756 | 83.48009 | 4.07016
83.73315 | 3.62097 | 83.73274 | 4.299869 | 83.23277 | 3.450784 | 83.23446 | 3.980866 | 83.1383 | 3.333307 | 83.13563 | 3.895993 |  |  | 83.78616 | 3.992763 | 83.72954 | 3.599683 | 83.73009 | 4.072021
83.98306 | 3.622799 | 83.98274 | 4.303033 | 83.48125 | 3.452065 | 83.48286 | 3.983359 | 83.38649 | 3.335841 | 83.38383 | 3.8968 |  |  | 84.03626 | 3.99449 | 83.97944 | 3.603779 | 83.98 | 4.074378
84.23298 | 3.624569 | 84.23242 | 4.305822 | 83.72973 | 3.453775 | 83.73134 | 3.98482 | 83.63468 | 3.338115 | 83.63202 | 3.897806 |  |  | 84.28635 | 3.996074 | 84.22926 | 3.607184 | 84.22991 | 4.076502
84.4829 | 3.626308 | 84.45629 | 4.305978 | 83.978125 | 3.454986 | 83.97982 | 3.986209 | 83.88287 | 3.340622 | 83.88011 | 3.898605 |  |  | 84.53655 | 3.997568 | 84.47926 | 3.611042 | 84.47981 | 4.07869
84.7329 | 3.626727 | 84.66048 | 4.305936 | 84.22661 | 3.456368 | 84.2283 | 3.988055 | 84.13106 | 3.341338 | 84.12831 | 3.900022 |  |  | 84.78665 | 3.999158 | 84.72917 | 3.614702 | 84.72981 | 4.080983
84.98282 | 3.627982 | 84.85282 | 4.305815 | 84.47509 | 3.458294 | 84.4767 | 3.990293 | 84.37926 | 3.343809 | 84.37649 | 3.900859 |  |  | 85.03674 | 4.000582 | 84.97907 | 3.618438 | 84.97972 | 4.083132
85.23274 | 3.629581 | 85.03597 | 4.305755 | 84.72348 | 3.459393 | 84.72518 | 3.991594 | 84.62745 | 3.344498 | 84.62468 | 3.901626 |  |  | 85.28684 | 4.001939 | 85.22898 | 3.622327 | 85.22963 | 4.085171
85.48266 | 3.630971 | 85.21129 | 4.305897 | 84.97196 | 3.460857 | 84.97366 | 3.993467 | 84.87553 | 3.346645 | 84.87277 | 3.902715 |  |  | 85.53694 | 4.003467 | 85.47889 | 3.625946 | 85.47954 | 4.087308
85.73266 | 3.632676 | 85.38016 | 4.305885 | 85.22045 | 3.462954 | 85.22214 | 3.995221 | 85.12372 | 3.349149 | 85.12096 | 3.903724 |  |  | 85.78704 | 4.005273 | 85.7288 | 3.629561 | 85.72954 | 4.089472
85.98258 | 3.634669 | 85.54339 | 4.30583 | 85.46884 | 3.464513 | 85.47054 | 3.997362 | 85.37191 | 3.350392 | 85.36915 | 3.90458 |  |  | 86.03713 | 4.006863 | 85.9787 | 3.632955 | 85.97944 | 4.091483
86.2325 | 3.636824 | 85.70153 | 4.306017 | 85.71732 | 3.466349 | 85.71902 | 3.998823 | 85.62011 | 3.352788 | 85.61723 | 3.90567 |  |  | 86.28723 | 4.008347 | 86.2287 | 3.636356 | 86.22935 | 4.094008
86.4825 | 3.639014 | 85.85508 | 4.305789 | 85.9658 | 3.468303 | 85.9675 | 4.000972 | 85.8683 | 3.354601 | 85.86543 | 3.90655 |  |  | 86.53733 | 4.009872 | 86.47861 | 3.639814 | 86.47926 | 4.096379
86.73242 | 3.641089 | 86.00419 | 4.305813 | 86.2142 | 3.469747 | 86.21589 | 4.002829 | 86.11649 | 3.357148 | 86.11362 | 3.907411 |  |  | 86.78743 | 4.011506 | 86.72852 | 3.643524 | 86.72926 | 4.098437
86.98242 | 3.643386 | 86.14911 | 4.30581 | 86.46268 | 3.471553 | 86.464375 | 4.00461 | 86.36457 | 3.359185 | 86.36181 | 3.908481 |  |  | 87.03752 | 4.013049 | 86.97852 | 3.64742 | 86.97917 | 4.100693
87.23234 | 3.642161 | 86.28984 | 4.305802 | 86.71116 | 3.473273 | 86.71286 | 4.006467 | 86.61277 | 3.362106 | 86.60989 | 3.909449 |  |  | 87.28762 | 4.01451 | 87.22843 | 3.651137 | 87.22907 | 4.102994
87.48226 | 3.641698 | 86.42742 | 4.305749 | 86.95964 | 3.474881 | 86.96134 | 4.008188 | 86.86096 | 3.362993 | 86.85809 | 3.910474 |  |  | 87.53782 | 4.01622 | 87.47833 | 3.654717 | 87.47898 | 4.105174
87.73226 | 3.642801 | 86.5621 | 4.305955 | 87.20804 | 3.476129 | 87.20973 | 4.010112 | 87.10915 | 3.36548 | 87.10628 | 3.911522 |  |  | 87.78791 | 4.017923 | 87.72833 | 3.658385 | 87.72898 | 4.107557
87.98218 | 3.64444 | 86.69371 | 4.305859 | 87.45652 | 3.477689 | 87.45821 | 4.012283 | 87.35734 | 3.367139 | 87.35436 | 3.912249 |  |  | 88.03801 | 4.019703 | 87.97824 | 3.661758 | 87.97889 | 4.109895
88.23218 | 3.644686 | 86.82242 | 4.305829 | 87.705 | 3.479508 | 87.7067 | 4.013629 | 87.60553 | 3.370283 | 87.60255 | 3.913447 |  |  | 88.28811 | 4.021087 | 88.22824 | 3.665604 | 88.2288 | 4.112324
88.4821 | 3.646794 | 86.94847 | 4.305749 | 87.95339 | 3.48168 | 87.95518 | 4.015905 | 87.85372 | 3.371054 | 87.85074 | 3.914592 |  |  | 88.53821 | 4.02285 | 88.47815 | 3.669185 | 88.4787 | 4.114134
88.7321 | 3.649324 | 87.07185 | 4.305963 | 88.201875 | 3.483295 | 88.20357 | 4.01771 | 88.10181 | 3.373845 | 88.09884 | 3.915412 |  |  | 88.7883 | 4.024263 | 88.72806 | 3.672982 | 88.7287 | 4.116736
88.98202 | 3.651831 | 87.1925 | 4.305716 | 88.45036 | 3.485871 | 88.4520625 | 4.019665 | 88.35 | 3.376132 | 88.34702 | 3.916468 |  |  | 89.0384 | 4.026109 | 88.97806 | 3.676844 | 88.97861 | 4.118822
89.23202 | 3.654021 | 87.31056 | 4.305885 | 88.69875 | 3.488883 | 88.70054 | 4.021758 | 88.59819 | 3.379111 | 88.59521 | 3.91736 |  |  | 89.2885 | 4.027953 | 89.22796 | 3.681039 | 89.22852 | 4.121256
89.48194 | 3.650968 | 87.42669 | 4.305956 | 88.94723 | 3.491322 | 88.94902 | 4.023725 | 88.84638 | 3.379826 | 88.8433 | 3.918576 |  |  | 89.5386 | 4.029733 | 89.47796 | 3.684872 | 89.47843 | 4.123781
89.73194 | 3.652156 | 87.54048 | 4.306043 | 89.19571 | 3.493936 | 89.19741 | 4.025975 | 89.09457 | 3.382039 | 89.09149 | 3.919486 |  |  | 89.78869 | 4.031352 | 89.72787 | 3.6887 | 89.72843 | 4.125962
89.98185 | 3.654413 | 87.65218 | 4.305874 | 89.4442 | 3.49648 | 89.44589 | 4.0277 | 89.34277 | 3.383686 | 89.33968 | 3.92027 |  |  | 90.03879 | 4.033103 | 89.97787 | 3.692344 | 89.97833 | 4.128433
90.23177 | 3.656529 | 87.76169 | 4.305881 | 89.69259 | 3.499503 | 89.694375 | 4.029717 | 89.59085 | 3.386855 | 89.58787 | 3.921473 |  |  | 90.28889 | 4.034942 | 90.22778 | 3.695936 | 90.22824 | 4.130845
90.48177 | 3.659221 | 87.86919 | 4.305752 | 89.94107 | 3.502217 | 89.94277 | 4.031778 | 89.83904 | 3.389405 | 89.83596 | 3.922538 |  |  | 90.53899 | 4.036483 | 90.47769 | 3.699619 | 90.47815 | 4.133275
90.73169 | 3.661901 | 87.97476 | 4.305771 | 90.18955 | 3.505401 | 90.19125 | 4.033967 | 90.08723 | 3.390025 | 90.08415 | 3.923461 |  |  | 90.78918 | 4.038405 | 90.72769 | 3.703266 | 90.72815 | 4.135538
90.98169 | 3.664722 | 88.07823 | 4.30557 | 90.43795 | 3.508585 | 90.43973 | 4.035782 | 90.33543 | 3.393053 | 90.33234 | 3.924911 |  |  | 91.03928 | 4.040037 | 90.97759 | 3.707166 | 90.97806 | 4.137997
91.23161 | 3.668314 | 88.18024 | 4.305929 | 90.68643 | 3.511377 | 90.68821 | 4.038176 | 90.58362 | 3.395137 | 90.58043 | 3.925816 |  |  | 91.28939 | 4.041788 | 91.2275 | 3.71094 | 91.22796 | 4.140561
91.48161 | 3.672124 | 88.2804 | 4.305823 | 90.93491 | 3.51476 | 90.93661 | 4.03996 | 90.8317 | 3.397848 | 90.82862 | 3.926921 |  |  | 91.53947 | 4.043568 | 91.47749 | 3.714721 | 91.47795 | 4.142453
91.73153 | 3.674968 | 88.37887 | 4.305798 | 91.1833 | 3.517961 | 91.18509 | 4.042265 | 91.07989 | 3.400142 | 91.07681 | 3.927985 |  |  | 91.78957 | 4.045456 | 91.72741 | 3.718479 | 91.72787 | 4.145004
91.98153 | 3.677701 | 88.47556 | 4.305712 | 91.43179 | 3.521446 | 91.43357 | 4.04426 | 91.32809 | 3.403076 | 91.32489 | 3.928972 |  |  | 92.03967 | 4.047405 | 91.97741 | 3.72228 | 91.97778 | 4.147609
92.23145 | 3.679534 | 88.57097 | 4.305606 | 91.68027 | 3.524589 | 91.68205 | 4.045982 | 91.57628 | 3.405532 | 91.57309 | 3.930142 |  |  | 92.28977 | 4.049011 | 92.22731 | 3.726113 | 92.22778 | 4.150181
92.48145 | 3.680434 | 88.66508 | 4.305713 | 91.92866 | 3.527983 | 91.93045 | 4.048411 | 91.82436 | 3.408391 | 91.82128 | 3.93114 |  |  | 92.53986 | 4.050876 | 92.47713 | 3.730128 | 92.47769 | 4.152527
92.73137 | 3.677382 | 88.75774 | 4.305798 | 92.17714 | 3.531295 | 92.17893 | 4.050523 | 92.07255 | 3.411558 | 92.06947 | 3.932215 |  |  | 92.78996 | 4.052568 | 92.72713 | 3.734047 | 92.72769 | 4.154857
92.98129 | 3.678593 | 88.84935 | 4.305705 | 92.425625 | 3.535037 | 92.42741 | 4.052609 | 92.32074 | 3.413807 | 92.31755 | 3.933438 |  |  | 93.04006 | 4.054456 | 92.97704 | 3.737784 | 92.97759 | 4.157384
93.23121 | 3.681013 | 88.93944 | 4.305828 | 92.67411 | 3.538475 | 92.67589 | 4.054442 | 92.56894 | 3.416982 | 92.56574 | 3.934241 |  |  | 93.29016 | 4.056256 | 93.22694 | 3.741875 | 93.2275 | 4.159959
93.48113 | 3.683549 | 89.02798 | 4.305783 | 92.9225 | 3.542025 | 92.924375 | 4.056421 | 92.81713 | 3.41967 | 92.81394 | 3.935376 |  |  | 93.54025 | 4.058281 | 93.47685 | 3.745382 | 93.4775 | 4.162397
93.73113 | 3.686452 | 89.11524 | 4.305847 | 93.17098 | 3.545734 | 93.17277 | 4.058933 | 93.06532 | 3.421811 | 93.06213 | 3.936453 |  |  | 93.79045 | 4.059945 | 93.72676 | 3.749038 | 93.72741 | 4.164817
93.98105 | 3.689727 | 89.20129 | 4.305732 | 93.41946 | 3.548851 | 93.42125 | 4.060987 | 93.31351 | 3.425022 | 93.31021 | 3.937671 |  |  | 94.04055 | 4.061913 | 93.97667 | 3.75304 | 93.97731 | 4.167303
94.23097 | 3.69293 | 89.28589 | 4.305637 | 93.66786 | 3.552657 | 93.66973 | 4.063129 | 93.5616 | 3.428781 | 93.5584 | 3.938692 |  |  | 94.29064 | 4.063528 | 94.22657 | 3.756855 | 94.22731 | 4.169678
94.48097 | 3.696673 | 89.36952 | 4.305873 | 93.91634 | 3.556534 | 93.91821 | 4.06547 | 93.80979 | 3.430595 | 93.8066 | 3.939571 |  |  | 94.54074 | 4.065604 | 94.47648 | 3.760621 | 94.47722 | 4.172349
94.73089 | 3.700398 | 89.4521 | 4.305716 | 94.16482 | 3.559994 | 94.1667 | 4.067569 | 94.05798 | 3.432281 | 94.05479 | 3.940889 |  |  | 94.79084 | 4.067571 | 94.72639 | 3.764325 | 94.72722 | 4.174887
94.98081 | 3.703674 | 89.53347 | 4.305749 | 94.41321 | 3.564069 | 94.41509 | 4.069982 | 94.30617 | 3.43409 | 94.30287 | 3.942046 |  |  | 95.04094 | 4.069212 | 94.9763 | 3.768209 | 94.97713 | 4.177362
95.23081 | 3.707185 | 89.61379 | 4.305723 | 94.6617 | 3.567659 | 94.66357 | 4.071876 | 94.55436 | 3.437389 | 94.55107 | 3.942952 |  |  | 95.29103 | 4.071355 | 95.2263 | 3.772026 | 95.22704 | 4.179704
95.48073 | 3.711101 | 89.69306 | 4.30576 | 94.91018 | 3.571342 | 94.91205 | 4.073861 | 94.80255 | 3.439239 | 94.79926 | 3.944401 |  |  | 95.54113 | 4.073266 | 95.4762 | 3.776119 | 95.47704 | 4.182631
95.73073 | 3.713773 | 89.77137 | 4.305849 | 95.15857 | 3.575141 | 95.16045 | 4.076188 | 95.05074 | 3.44215 | 95.04745 | 3.945609 |  |  | 95.79123 | 4.07518 | 95.7262 | 3.77998 | 95.72694 | 4.185011
95.98065 | 3.716696 | 89.84855 | 4.305743 | 95.40705 | 3.579138 | 95.40893 | 4.078176 | 95.29883 | 3.444347 | 95.29553 | 3.946579 |  |  | 96.04133 | 4.077195 | 95.97611 | 3.784302 | 95.97694 | 4.187471
96.23056 | 3.720375 | 89.92476 | 4.305712 | 95.65554 | 3.582909 | 95.65741 | 4.080746 | 95.54702 | 3.446559 | 95.54372 | 3.947883 |  |  | 96.29152 | 4.079146 | 96.22602 | 3.788223 | 96.22685 | 4.189959
96.48056 | 3.723456 | 89.99976 | 4.305591 | 95.90393 | 3.58695 | 95.90589 | 4.08288 | 95.79521 | 3.450262 | 95.79191 | 3.949155 |  |  | 96.54162 | 4.081088 | 96.47602 | 3.792042 | 96.47676 | 4.192563
96.73048 | 3.726903 | 90.07419 | 4.305803 | 96.15241 | 3.590418 | 96.15429 | 4.084961 | 96.0434 | 3.451402 | 96.04011 | 3.950241 |  |  | 96.79172 | 4.082968 | 96.72593 | 3.795983 | 96.72676 | 4.195034
96.98048 | 3.73065 | 90.14742 | 4.305698 | 96.40089 | 3.594212 | 96.40277 | 4.086979 | 96.2916 | 3.452654 | 96.28819 | 3.951306 |  |  | 97.04181 | 4.08525 | 96.97583 | 3.799813 | 96.97667 | 4.198025
97.2304 | 3.734595 | 90.21968 | 4.305781 | 96.649375 | 3.598164 | 96.65125 | 4.089454 | 96.53979 | 3.45523 | 96.53638 | 3.952695 |  |  | 97.29191 | 4.087011 | 97.22583 | 3.803393 | 97.22667 | 4.200399
97.4804 | 3.738421 | 90.29113 | 4.305762 | 96.89786 | 3.601756 | 96.89973 | 4.091497 | 96.78798 | 3.457482 | 96.78457 | 3.953934 |  |  | 97.54201 | 4.089005 | 97.47574 | 3.807347 | 97.47657 | 4.203
97.73032 | 3.738658 | 90.36161 | 4.30576 | 97.14625 | 3.60589 | 97.148125 | 4.094013 | 97.03606 | 3.459611 | 97.03276 | 3.954801 |  |  | 97.79211 | 4.091061 | 97.72574 | 3.811269 | 97.72648 | 4.205649
97.98024 | 3.742433 | 90.43121 | 4.305765 | 97.39473 | 3.609286 | 97.39661 | 4.096118 | 97.28426 | 3.462557 | 97.28096 | 3.956279 |  |  | 98.0422 | 4.092992 | 97.97565 | 3.815376 | 97.97639 | 4.208112
98.23024 | 3.746263 | 90.50016 | 4.305613 | 97.64321 | 3.613313 | 97.64509 | 4.098564 | 97.53245 | 3.464761 | 97.52904 | 3.957292 |  |  | 98.2923 | 4.095189 | 98.22556 | 3.819019 | 98.22639 | 4.210616
98.48016 | 3.749698 | 90.56823 | 4.305511 | 97.89161 | 3.617056 | 97.89348 | 4.100795 | 97.78064 | 3.468083 | 97.77723 | 3.95865 |  |  | 98.5424 | 4.097053 | 98.47556 | 3.822705 | 98.4763 | 4.213482
98.73016 | 3.753397 | 90.63565 | 4.305748 | 98.14009 | 3.620874 | 98.14196 | 4.10332 | 98.02883 | 3.471187 | 98.02544 | 3.959813 |  |  | 98.79259 | 4.099077 | 98.72546 | 3.826379 | 98.7262 | 4.215954
98.98008 | 3.757485 | 90.70202 | 4.305686 | 98.38857 | 3.624717 | 98.39045 | 4.10527 | 98.27702 | 3.473229 | 98.27362 | 3.961127 |  |  | 99.04269 | 4.101067 | 98.97546 | 3.83003 | 98.9762 | 4.21864
99.23 | 3.761644 | 90.76782 | 4.305764 | 98.63696 | 3.628873 | 98.63893 | 4.108124 | 98.52511 | 3.475184 | 98.5217 | 3.962297 |  |  | 99.29279 | 4.103217 | 99.22537 | 3.833915 | 99.22611 | 4.221147
99.48 | 3.765914 | 90.8329 | 4.305597 | 98.88545 | 3.633002 | 98.88732 | 4.110073 | 98.7733 | 3.478405 | 98.76989 | 3.963607 |  |  | 99.54288 | 4.105397 | 99.47537 | 3.837759 | 99.47602 | 4.223941
99.72992 | 3.770039 | 90.89742 | 4.305777 | 99.13393 | 3.636735 | 99.1358 | 4.112231 | 99.02149 | 3.480757 | 99.01809 | 3.964896 |  |  | 99.79298 | 4.107252 | 99.72528 | 3.841378 | 99.72602 | 4.226443
99.97992 | 3.774279 | 90.96097 | 4.30578 | 99.38232 | 3.640847 | 99.3842 | 4.11478 | 99.26968 | 3.482695 | 99.26617 | 3.966145 |  |  | 100.0431 | 4.109216 | 99.97519 | 3.845354 | 99.97593 | 4.229119
100.2298 | 3.778815 | 91.02387 | 4.30568 | 99.6308 | 3.644691 | 99.63268 | 4.117001 | 99.51787 | 3.485671 | 99.51436 | 3.967409 |  |  | 100.2932 | 4.111289 | 100.2252 | 3.849338 | 100.2258 | 4.231543
100.4798 | 3.78322 | 91.08629 | 4.305717 | 99.8792 | 3.648923 | 99.88116 | 4.119412 | 99.76606 | 3.487056 | 99.76255 | 3.968689 |  |  | 100.5433 | 4.113721 | 100.4751 | 3.852948 | 100.4758 | 4.234126
100.7298 | 3.787624 | 91.14806 | 4.305987 | 100.1277 | 3.652523 | 100.1296 | 4.121974 | 100.0143 | 3.490051 | 100.0107 | 3.969854 |  |  | 100.7934 | 4.115353 | 100.725 | 3.856787 | 100.7257 | 4.236812
100.9797 | 3.792151 | 91.20887 | 4.305727 | 100.3762 | 3.656897 | 100.378 | 4.123812 | 100.2624 | 3.492718 | 100.2588 | 3.971167 |  |  | 101.0435 | 4.117678 | 100.975 | 3.86055 | 100.9756 | 4.239669
101.2297 | 3.796771 | 91.26903 | 4.305748 | 100.6246 | 3.660897 | 100.6265 | 4.12626 | 100.5105 | 3.495248 | 100.507 | 3.972429 |  |  | 101.2937 | 4.119669 | 101.2249 | 3.864108 | 101.2256 | 4.24224
101.4796 | 3.80097 | 91.32863 | 4.305623 | 100.873 | 3.664903 | 100.875 | 4.128976 | 100.7587 | 3.497482 | 100.7552 | 3.973719 |  |  | 101.5438 | 4.121729 | 101.4749 | 3.868268 | 101.4756 | 4.245053
101.7295 | 3.805653 | 91.3875 | 4.305741 | 101.1215 | 3.669034 | 101.1234 | 4.131315 | 101.0069 | 3.500841 | 101.0033 | 3.975021 |  |  | 101.7939 | 4.123896 | 101.7248 | 3.872441 | 101.7255 | 4.247406
101.9795 | 3.810277 | 91.44573 | 4.305908 | 101.37 | 3.673141 | 101.371875 | 4.13335 | 101.2551 | 3.502496 | 101.2515 | 3.976397 |  |  | 102.044 | 4.126274 | 101.9747 | 3.875993 | 101.9755 | 4.250426
102.2294 | 3.814405 | 91.50347 | 4.305778 | 101.6184 | 3.676658 | 101.6204 | 4.135888 | 101.5033 | 3.504679 | 101.4997 | 3.977689 |  |  | 102.2941 | 4.128041 | 102.2247 | 3.879943 | 102.2254 | 4.252929
102.4794 | 3.818892 | 91.56065 | 4.305799 | 101.866875 | 3.68115 | 101.8688 | 4.138512 | 101.7515 | 3.506933 | 101.7479 | 3.97914 |  |  | 102.5442 | 4.130275 | 102.4746 | 3.883814 | 102.4754 | 4.255597
102.7294 | 3.823685 | 91.61718 | 4.305865 | 102.1154 | 3.685186 | 102.1173 | 4.140421 | 101.9996 | 3.508851 | 101.996 | 3.980355 |  |  | 102.7942 | 4.132641 | 102.7245 | 3.888007 | 102.7253 | 4.258163
102.9793 | 3.827834 | 91.67323 | 4.305781 | 102.3638 | 3.689213 | 102.3657 | 4.142978 | 102.2478 | 3.510051 | 102.2441 | 3.98143 |  |  | 103.0443 | 4.134768 | 102.9745 | 3.891655 | 102.9751 | 4.260948
103.2293 | 3.832406 | 91.72863 | 4.305868 | 102.6122 | 3.693471 | 102.6142 | 4.145529 | 102.496 | 3.511725 | 102.4923 | 3.983096 |  |  | 103.2944 | 4.137024 | 103.2244 | 3.895309 | 103.2251 | 4.263742
103.4792 | 3.836899 | 91.78339 | 4.305733 | 102.8607 | 3.697461 | 102.8627 | 4.147944 | 102.7441 | 3.513623 | 102.7405 | 3.984426 |  |  | 103.5445 | 4.139165 | 103.4744 | 3.899385 | 103.475 | 4.266142
103.7291 | 3.841312 | 91.83798 | 4.305855 | 103.1092 | 3.701462 | 103.1111 | 4.150415 | 102.9923 | 3.515131 | 102.9886 | 3.98559 |  |  | 103.7947 | 4.141279 | 103.7244 | 3.903027 | 103.7249 | 4.268972
103.9791 | 3.845626 | 91.89202 | 4.305837 | 103.3577 | 3.706071 | 103.3596 | 4.152786 | 103.2405 | 3.517074 | 103.2368 | 3.986977 |  |  | 104.0448 | 4.143435 | 103.9743 | 3.906821 | 103.9749 | 4.271539
104.229 | 3.849912 | 91.94556 | 4.305897 | 103.6061 | 3.710135 | 103.608 | 4.154961 | 103.4887 | 3.518854 | 103.485 | 3.988337 |  |  | 104.2949 | 4.145599 | 104.2243 | 3.910771 | 104.2248 | 4.27417
104.479 | 3.854448 | 91.99847 | 4.305794 | 103.8546 | 3.714528 | 103.8565 | 4.157595 | 103.7368 | 3.5207 | 103.7332 | 3.989908 |  |  | 104.545 | 4.147805 | 104.4742 | 3.914644 | 104.4748 | 4.276842
104.729 | 3.858874 | 92.05105 | 4.305929 | 104.103 | 3.718505 | 104.1049 | 4.159697 | 103.985 | 3.522846 | 103.9814 | 3.991071 |  |  | 104.7951 | 4.150083 | 104.7241 | 3.918511 | 104.7247 | 4.279566
104.9789 | 3.863154 | 92.1029 | 4.305819 | 104.3514 | 3.722614 | 104.3534 | 4.162397 | 104.2332 | 3.524698 | 104.2295 | 3.992682 |  |  | 105.0452 | 4.152314 | 104.9741 | 3.92256 | 104.9746 | 4.282367
105.2289 | 3.867456 | 92.15435 | 4.305818 | 104.5999 | 3.7271 | 104.601875 | 4.164946 | 104.4814 | 3.527009 | 104.4777 | 3.993891 |  |  | 105.2953 | 4.154526 | 105.224 | 3.926375 | 105.2246 | 4.284923
105.4788 | 3.872129 | 92.20532 | 4.305935 | 104.8484 | 3.731549 | 104.8504 | 4.167369 | 104.7296 | 3.528924 | 104.7259 | 3.995348 |  |  | 105.5454 | 4.156727 | 105.4739 | 3.930159 | 105.4745 | 4.287891
105.7287 | 3.876499 | 92.25581 | 4.30582 | 105.0968 | 3.735787 | 105.09875 | 4.170046 | 104.9778 | 3.530729 | 104.974 | 3.996737 |  |  | 105.7956 | 4.159033 | 105.7239 | 3.933943 | 105.7244 | 4.290512
105.9787 | 3.880829 | 92.30573 | 4.305951 | 105.3453 | 3.739939 | 105.3472 | 4.172737 | 105.2259 | 3.531993 | 105.2221 | 3.998185 |  |  | 106.0457 | 4.161178 | 105.9738 | 3.937908 | 105.9744 | 4.29326
106.2286 | 3.885265 | 92.35524 | 4.305948 | 105.59375 | 3.744637 | 105.5957 | 4.175123 | 105.474 | 3.534017 | 105.4703 | 3.999475 |  |  | 106.2958 | 4.163523 | 106.2237 | 3.941438 | 106.2244 | 4.295983
106.4786 | 3.889224 | 92.40403 | 4.305927 | 105.8422 | 3.748903 | 105.8442 | 4.177375 | 105.7222 | 3.536431 | 105.7185 | 4.000985 |  |  | 106.5459 | 4.165781 | 106.4737 | 3.94554 | 106.4743 | 4.298765
106.7285 | 3.890287 | 92.4525 | 4.305957 | 106.090625 | 3.752993 | 106.0926 | 4.179977 | 105.9704 | 3.537051 | 105.9667 | 4.002674 |  |  | 106.796 | 4.167737 | 106.7236 | 3.949223 | 106.7242 | 4.301074
106.9785 | 3.893322 | 92.50056 | 4.305933 | 106.3391 | 3.757385 | 106.3411 | 4.182501 | 106.2186 | 3.538119 | 106.2149 | 4.00407 |  |  | 107.0461 | 4.170208 | 106.9735 | 3.953193 | 106.9741 | 4.303896
107.2285 | 3.897433 | 92.54815 | 4.305832 | 106.5876 | 3.760908 | 106.5896 | 4.185349 | 106.4667 | 3.539035 | 106.463 | 4.005521 |  |  | 107.2962 | 4.172304 | 107.2234 | 3.956825 | 107.2218 | 4.30609
107.4784 | 3.901885 | 92.59524 | 4.305884 | 106.836 | 3.764932 | 106.838 | 4.187644 | 106.7149 | 3.539838 | 106.7112 | 4.006937 |  |  | 107.5463 | 4.174701 | 107.4734 | 3.960479 | 107.4467 | 4.30589
107.7283 | 3.906356 | 92.64202 | 4.305892 | 107.0845 | 3.769455 | 107.0865 | 4.19022 | 106.9631 | 3.54175 | 106.9594 | 4.008706 |  |  | 107.7964 | 4.177089 | 107.7233 | 3.964672 | 107.655 | 4.305851
107.9783 | 3.911099 | 92.68847 | 4.305715 | 107.3329 | 3.773567 | 107.3349 | 4.192768 | 107.2113 | 3.542085 | 107.2076 | 4.010015 |  |  | 108.0465 | 4.179252 | 107.9732 | 3.968353 | 107.8515 | 4.305964
108.2282 | 3.915691 | 92.73444 | 4.30602 | 107.5813 | 3.777877 | 107.5834 | 4.195419 | 107.4595 | 3.544603 | 107.4556 | 4.011324 |  |  | 108.2966 | 4.181461 | 108.2231 | 3.972335 | 108.0386 | 4.306026
108.4781 | 3.920526 | 92.78008 | 4.305935 | 107.8298 | 3.782161 | 107.831875 | 4.197563 | 107.7077 | 3.546312 | 107.7038 | 4.013194 |  |  | 108.5467 | 4.183758 | 108.4731 | 3.97601 | 108.2178 | 4.305976
108.7281 | 3.925162 | 92.82532 | 4.306012 | 108.0783 | 3.786351 | 108.0804 | 4.200194 | 107.9557 | 3.548731 | 107.952 | 4.014638 |  |  | 108.7968 | 4.185853 | 108.723 | 3.97969 | 108.3902 | 4.306074
108.9781 | 3.929778 | 92.87016 | 4.30588 | 108.3267 | 3.790487 | 108.32875 | 4.202598 | 108.2039 | 3.550415 | 108.2002 | 4.016142 |  |  | 109.0469 | 4.188418 | 108.9729 | 3.983364 | 108.5567 | 4.305928
109.228 | 3.934428 | 92.9146 | 4.305909 | 108.5752 | 3.795231 | 108.5772 | 4.205185 | 108.4521 | 3.551215 | 108.4483 | 4.01762 |  |  | 109.297 | 4.190657 | 109.2229 | 3.987158 | 108.7178 | 4.305729
109.4779 | 3.938994 | 92.95855 | 4.305899 | 108.8236 | 3.799283 | 108.8257 | 4.207641 | 108.7003 | 3.554202 | 108.6965 | 4.019183 |  |  | 109.5472 | 4.193035 | 109.4728 | 3.991055 | 108.8737 | 4.305855
109.7278 | 3.943823 | 93.00226 | 4.305908 | 109.0721 | 3.80331 | 109.0742 | 4.210079 | 108.9485 | 3.556755 | 108.9447 | 4.020865 |  |  | 109.7973 | 4.195249 | 109.7227 | 3.995138 | 109.025 | 4.306011
109.9778 | 3.948506 | 93.04548 | 4.30581 | 109.3205 | 3.808038 | 109.3227 | 4.21259 | 109.1966 | 3.558291 | 109.1929 | 4.022392 |  |  | 110.0474 | 4.197764 | 109.9726 | 3.998552 | 109.1722 | 4.305978
110.2277 | 3.95341 | 93.08839 | 4.305842 | 109.5689 | 3.812382 | 109.5711 | 4.215525 | 109.4448 | 3.560375 | 109.4411 | 4.023904 |  |  | 110.2975 | 4.200296 | 110.2225 | 4.0023 | 109.3154 | 4.306086
110.4777 | 3.957799 | 93.13097 | 4.305803 | 109.8174 | 3.816229 | 109.8196 | 4.217791 | 109.693 | 3.563654 | 109.6891 | 4.025678 |  |  | 110.5476 | 4.202505 | 110.4724 | 4.006364 | 109.4549 | 4.305869
110.7277 | 3.96244 | 93.17315 | 4.305665 | 110.0659 | 3.820466 | 110.068 | 4.220229 | 109.9412 | 3.565329 | 109.9373 | 4.027219 |  |  | 110.7977 | 4.204877 | 110.7223 | 4.010218 | 109.5908 | 4.305962
110.9776 | 3.967113 | 93.21508 | 4.306001 | 110.3143 | 3.825055 | 110.3165 | 4.222597 | 110.1894 | 3.567955 | 110.1855 | 4.028917 |  |  | 111.0478 | 4.206978 | 110.9722 | 4.014013 | 109.7236 | 4.305823
111.2275 | 3.971548 | 93.25685 | 4.30589 | 110.5628 | 3.829104 | 110.565 | 4.225472 | 110.4376 | 3.570002 | 110.4336 | 4.030204 |  |  | 111.2979 | 4.209386 | 111.2221 | 4.017691 | 109.8536 | 4.306024
111.4775 | 3.976461 | 93.29823 | 4.305818 | 110.81125 | 3.833359 | 110.8134 | 4.228122 | 110.6856 | 3.571934 | 110.6818 | 4.032274 |  |  | 111.548 | 4.211561 | 111.4721 | 4.021627 | 109.9809 | 4.305871
111.7274 | 3.981077 | 93.33927 | 4.30583 | 111.0596 | 3.838014 | 111.061875 | 4.230897 | 110.9338 | 3.574245 | 110.93 | 4.033861 |  |  | 111.7981 | 4.214065 | 111.722 | 4.025294 | 110.1056 | 4.305888
111.9773 | 3.985884 | 93.38 | 4.306019 | 111.308125 | 3.841967 | 111.3104 | 4.233489 | 111.182 | 3.576384 | 111.1782 | 4.03536 |  |  | 112.0482 | 4.216366 | 111.9719 | 4.029299 | 110.2275 | 4.306
112.2273 | 3.990778 | 93.4204 | 4.305612 | 111.5566 | 3.846784 | 111.5588 | 4.235545 | 111.4302 | 3.577875 | 111.4263 | 4.037126 |  |  | 112.2983 | 4.218732 | 112.2219 | 4.033043 | 110.3469 | 4.306055
112.4773 | 3.995477 | 93.46032 | 4.30595 | 111.805 | 3.850957 | 111.8072 | 4.238557 | 111.6784 | 3.580488 | 111.6745 | 4.039001 |  |  | 112.5484 | 4.221098 | 112.4719 | 4.036986 | 110.4636 | 4.306151
112.7272 | 4.000448 | 93.5 | 4.305695 | 112.0535 | 3.855245 | 112.0557 | 4.241293 | 111.9266 | 3.583965 | 111.9227 | 4.040683 |  |  | 112.7985 | 4.223474 | 112.7218 | 4.04099 | 110.5779 | 4.305833
112.9772 | 4.005312 | 93.53927 | 4.305966 | 112.302 | 3.859916 | 112.3042 | 4.243708 | 112.1748 | 3.585451 | 112.1707 | 4.042289 |  |  | 113.0486 | 4.225754 | 112.9717 | 4.045055 | 110.6899 | 4.305827
113.2271 | 4.010085 | 93.57847 | 4.305945 | 112.5504 | 3.864509 | 112.5527 | 4.246538 | 112.4229 | 3.587604 | 112.4189 | 4.043872 |  |  | 113.2987 | 4.228124 | 113.2217 | 4.048994 | 110.8001 | 4.306037
113.4771 | 4.015164 | 93.61726 | 4.305893 | 112.7988 | 3.868498 | 112.8012 | 4.24926 | 112.6711 | 3.589635 | 112.6671 | 4.045845 |  |  | 113.5488 | 4.230506 | 113.4716 | 4.052963 | 110.908 | 4.305856
113.727 | 4.02024 | 93.65573 | 4.305803 | 113.0473 | 3.873202 | 113.0496 | 4.251623 | 112.9193 | 3.591019 | 112.9152 | 4.047686 |  |  | 113.7989 | 4.232903 | 113.7216 | 4.056949 | 111.0139 | 4.306039
113.9769 | 4.024959 | 93.69403 | 4.30595 | 113.2957 | 3.877583 | 113.298 | 4.254281 | 113.1674 | 3.594128 | 113.1634 | 4.049206 |  |  | 114.049 | 4.23528 | 113.9715 | 4.060548 | 111.1179 | 4.305952
114.2269 | 4.029768 | 93.73202 | 4.305747 | 113.5442 | 3.881627 | 113.5465 | 4.25649 | 113.4156 | 3.596269 | 113.4116 | 4.05089 |  |  | 114.2991 | 4.237532 | 114.2214 | 4.064461 | 111.2204 | 4.30596
114.4769 | 4.034844 | 93.76968 | 4.305945 | 113.7927 | 3.886469 | 113.795 | 4.259772 | 113.6638 | 3.598687 | 113.6598 | 4.052816 |  |  | 114.5492 | 4.240114 | 114.4714 | 4.068292 | 111.321 | 4.305846
114.7269 | 4.039679 | 93.80718 | 4.305913 | 114.0411 | 3.890641 | 114.0435 | 4.262166 | 113.912 | 3.601329 | 113.9079 | 4.054731 |  |  | 114.7994 | 4.242371 | 114.7213 | 4.072337 | 111.4196 | 4.305976
114.9768 | 4.044299 | 93.84435 | 4.305849 | 114.2896 | 3.895163 | 114.291875 | 4.264832 | 114.1601 | 3.601991 | 114.1561 | 4.056455 |  |  | 115.0495 | 4.244828 | 114.9713 | 4.075983 | 111.517 | 4.305797
115.2267 | 4.049408 | 93.88121 | 4.305639 | 114.538 | 3.899709 | 114.5404 | 4.267491 | 114.4083 | 3.605917 | 114.4043 | 4.058295 |  |  | 115.2996 | 4.24705 | 115.2212 | 4.079769 | 111.6127 | 4.305821
115.4767 | 4.054703 | 93.9179 | 4.305975 | 114.7864 | 3.904134 | 114.7888 | 4.269992 | 114.6565 | 3.608215 | 114.6523 | 4.060283 |  |  | 115.5497 | 4.249373 | 115.4711 | 4.083806 | 111.7069 | 4.306081
115.7266 | 4.059807 | 93.95435 | 4.306015 | 115.0349 | 3.908468 | 115.0373 | 4.272705 | 114.9047 | 3.610211 | 114.9005 | 4.062032 |  |  | 115.7998 | 4.251884 | 115.7211 | 4.087775 | 111.7995 | 4.306059
115.9765 | 4.064424 | 93.9904 | 4.305862 | 115.2834 | 3.913095 | 115.2858 | 4.275143 | 115.1529 | 3.613314 | 115.1487 | 4.06382 |  |  | 116.0499 | 4.254214 | 115.971 | 4.091449 | 111.8908 | 4.306022
116.2265 | 4.06948 | 94.02621 | 4.305921 | 115.5318 | 3.917509 | 115.5342 | 4.277753 | 115.4011 | 3.615373 | 115.3969 | 4.065815 |  |  | 116.3 | 4.256466 | 116.2209 | 4.0953 | 111.9806 | 4.306128
116.4765 | 4.074382 | 94.06185 | 4.305902 | 115.7803 | 3.921886 | 115.7827 | 4.280527 | 115.6491 | 3.617793 | 115.645 | 4.067749 |  |  | 116.5501 | 4.25901 | 116.4709 | 4.09947 | 112.0691 | 4.305858
116.7265 | 4.079569 | 94.09726 | 4.305929 | 116.02875 | 3.926601 | 116.0312 | 4.28303 | 115.8973 | 3.61921 | 115.8932 | 4.069515 |  |  | 116.8002 | 4.261239 | 116.7208 | 4.103153 | 112.1563 | 4.305881
116.9764 | 4.084068 | 94.13242 | 4.305895 | 116.2771 | 3.93077 | 116.2796 | 4.285509 | 116.1455 | 3.622891 | 116.1414 | 4.071509 |  |  | 117.0503 | 4.263653 | 116.9708 | 4.107023 | 112.2422 | 4.30585
117.2264 | 4.0891 | 94.16726 | 4.305748 | 116.525625 | 3.935082 | 116.528125 | 4.288578 | 116.3937 | 3.625824 | 116.3895 | 4.07336 |  |  | 117.3004 | 4.266121 | 117.2207 | 4.11118 | 112.3267 | 4.305879
117.4763 | 4.094281 | 94.20177 | 4.305849 | 116.7741 | 3.939634 | 116.7765 | 4.290752 | 116.6419 | 3.627706 | 116.6377 | 4.075355 |  |  | 117.5505 | 4.268539 | 117.4707 | 4.114799 | 112.4098 | 4.305882
117.7262 | 4.09921 | 94.23613 | 4.305875 | 117.0225 | 3.943997 | 117.025 | 4.293588 | 116.8901 | 3.630204 | 116.8859 | 4.077161 |  |  | 117.8007 | 4.270703 | 117.7206 | 4.118723 | 112.4919 | 4.305926
117.9762 | 4.104099 | 94.27024 | 4.305695 | 117.271 | 3.948783 | 117.2735 | 4.296288 | 117.1383 | 3.63273 | 117.134 | 4.079312 |  |  | 118.0508 | 4.273216 | 117.9706 | 4.122331 | 112.5729 | 4.305764
118.2261 | 4.109212 | 94.30411 | 4.305381 | 117.5195 | 3.953025 | 117.522 | 4.299056 | 117.3865 | 3.635344 | 117.3821 | 4.081191 |  |  | 118.3009 | 4.275746 | 118.2206 | 4.126297 | 112.6528 | 4.305965
118.476 | 4.114228 | 94.33782 | 4.305739 | 117.7679 | 3.95752 | 117.7704 | 4.301404 | 117.6346 | 3.638675 | 117.6303 | 4.083279 |  |  | 118.551 | 4.278102 | 118.4705 | 4.129998 | 112.7316 | 4.305994
118.726 | 4.118926 | 94.37129 | 4.305796 | 118.0163 | 3.961863 | 118.0188 | 4.303824 | 117.8828 | 3.640806 | 117.8785 | 4.085091 |  |  | 118.8011 | 4.280599 | 118.7204 | 4.134233 | 112.8093 | 4.305974
118.976 | 4.124094 | 94.40452 | 4.305974 | 118.2648 | 3.966422 | 118.1923 | 4.305206 | 118.131 | 3.643519 | 118.1267 | 4.087069 |  |  | 119.0512 | 4.283085 | 118.9704 | 4.138033 | 112.8859 | 4.305915
119.226 | 4.129093 | 94.4375 | 4.305782 | 118.5133 | 3.970922 | 0.001071429 | 4.2644 | 118.379 | 3.646264 | 118.3748 | 4.089442 |  |  | 119.3013 | 4.285398 | 119.2203 | 4.141718 | 112.9615 | 4.306074
119.4759 | 4.134226 | 94.47016 | 4.30578 | 118.7617 | 3.975099 | 0.6607143 | 4.21112 | 118.6272 | 3.648689 | 118.623 | 4.091058 |  |  | 119.5514 | 4.287667 | 119.4703 | 4.145754 | 113.0361 | 4.306005
119.7258 | 4.139201 | 94.50258 | 4.306007 | 119.0102 | 3.979772 | 1.321518 | 4.185034 | 118.8754 | 3.651236 | 118.8712 | 4.092949 |  |  | 119.8015 | 4.290164 | 119.7202 | 4.149882 | 113.1096 | 4.305961
119.9758 | 4.144482 | 94.53484 | 4.305855 | 119.2587 | 3.984229 | 1.982232 | 4.164109 | 119.1236 | 3.653116 | 119.1193 | 4.09493 |  |  | 120.0516 | 4.292525 | 119.9701 | 4.153443 | 113.1821 | 4.306012
120.2257 | 4.149628 | 94.56694 | 4.305729 | 119.5071 | 3.988621 | 2.642946 | 4.145621 | 119.3717 | 3.656063 | 119.3674 | 4.097326 |  |  | 120.3018 | 4.295003 | 120.2201 | 4.15715 | 113.2539 | 4.305913
120.4756 | 4.154454 | 94.59887 | 4.305638 | 119.7555 | 3.99312 | 3.30375 | 4.128388 | 119.6199 | 3.659125 | 119.6156 | 4.099135 |  |  | 120.5519 | 4.29743 | 120.47 | 4.161164 | 113.3246 | 4.305991
120.7256 | 4.159577 | 94.63065 | 4.305798 | 120.004 | 3.997602 | 3.964464 | 4.113279 | 119.8681 | 3.66175 | 119.8637 | 4.101217 |  |  | 120.8019 | 4.300135 | 120.72 | 4.164992 | 113.3945 | 4.305903
120.9756 | 4.164568 | 94.66202 | 4.305859 | 120.2525 | 4.002353 | 4.625179 | 4.098405 | 120.1163 | 3.665578 | 120.1119 | 4.103186 |  |  | 121.0519 | 4.302462 | 120.9699 | 4.168737 | 113.4636 | 4.305696
121.2256 | 4.169755 | 94.69323 | 4.305971 | 120.5009 | 4.006804 | 5.285982 | 4.084961 | 120.3645 | 3.66753 | 120.3601 | 4.10543 |  |  | 121.302 | 4.304692 | 121.2198 | 4.172843 | 113.5316 | 4.305891
121.4755 | 4.174855 | 94.72427 | 4.305759 | 120.749375 | 4.010967 | 5.946696 | 4.071674 | 120.6127 | 3.670134 | 120.6083 | 4.1075 |  |  | 121.5481 | 4.306109 | 121.4698 | 4.176746 | 113.5987 | 4.305825
121.7254 | 4.17998 | 94.75508 | 4.305749 | 120.9979 | 4.015335 | 6.607499 | 4.05897 | 120.8609 | 3.672474 | 120.8564 | 4.109588 |  |  | 121.7724 | 4.306131 | 121.7197 | 4.18055 | 113.6652 | 4.305775
121.9754 | 4.185024 | 94.78581 | 4.306027 | 121.24625 | 4.020018 | 7.268214 | 4.046839 | 121.109 | 3.67679 | 121.1046 | 4.111536 |  |  | 121.9805 | 4.306268 | 121.9696 | 4.184542 | 113.7309 | 4.30591
122.2253 | 4.190114 | 94.81629 | 4.305819 | 121.4947 | 4.024712 | 7.928929 | 4.035362 | 121.3572 | 3.678146 | 121.3528 | 4.113702 |  |  | 122.1761 | 4.306249 | 122.2196 | 4.188623 | 113.7959 | 4.306119
122.4753 | 4.195544 | 94.84669 | 4.305726 | 121.7432 | 4.028792 | 8.589732 | 4.023641 | 121.6053 | 3.680732 | 121.6009 | 4.11576 |  |  | 122.3618 | 4.306227 | 122.4695 | 4.192593 | 113.86 | 4.306009
122.7252 | 4.200204 | 94.87694 | 4.305952 | 121.9916 | 4.033477 | 9.250446 | 4.012752 | 121.8535 | 3.68425 | 121.849 | 4.117582 |  |  | 122.5386 | 4.306263 | 122.7195 | 4.196524 | 113.9236 | 4.30601
122.9752 | 4.205363 | 94.90685 | 4.305678 | 122.2401 | 4.038086 | 9.911161 | 4.001305 | 122.1017 | 3.68677 | 122.0972 | 4.119976 |  |  | 122.708 | 4.306208 | 122.9694 | 4.200573 | 113.9864 | 4.306056
123.2252 | 4.210324 | 94.93661 | 4.305876 | 122.4886 | 4.042502 | 10.57196 | 3.99124 | 122.3499 | 3.689292 | 122.3454 | 4.122113 |  |  | 122.8705 | 4.306163 | 123.2194 | 4.204181 | 114.0482 | 4.30595
123.4751 | 4.215557 | 94.96621 | 4.305811 | 122.7371 | 4.046943 | 11.23268 | 3.980528 | 122.5981 | 3.693706 | 122.5935 | 4.12413 |  |  | 123.027 | 4.305994 | 123.4694 | 4.208251 | 114.1096 | 4.305905
123.7251 | 4.220436 | 94.99556 | 4.305823 | 122.9854 | 4.051108 | 11.89348 | 3.970571 | 122.8463 | 3.695745 | 122.8417 | 4.12629 |  |  | 123.1779 | 4.306104 | 123.7193 | 4.212037 | 114.1702 | 4.305907
123.975 | 4.225667 | 95.02476 | 4.305818 | 123.2339 | 4.055319 | 12.5542 | 3.961048 | 123.0945 | 3.698054 | 123.0899 | 4.128312 |  |  | 123.3239 | 4.30606 | 123.9693 | 4.215837 | 114.2301 | 4.306055
124.2249 | 4.23049 | 95.05379 | 4.305665 | 123.4824 | 4.060168 | 13.21491 | 3.950976 | 123.3427 | 3.700343 | 123.3381 | 4.130444 |  |  | 123.4651 | 4.306107 | 124.2192 | 4.219706 | 114.2892 | 4.305883
124.4749 | 4.23556 | 95.08258 | 4.305772 | 123.7309 | 4.06425 | 13.87571 | 3.941014 | 123.5909 | 3.703393 | 123.5862 | 4.132707 |  |  | 123.6019 | 4.306125 | 124.4692 | 4.223723 | 114.3477 | 4.305957
124.7248 | 4.240443 | 95.11121 | 4.306002 | 123.9793 | 4.068785 | 14.53643 | 3.931441 | 123.8389 | 3.706636 | 123.8344 | 4.134736 |  |  | 123.7344 | 4.306271 | 124.7191 | 4.22757 | 114.4056 | 4.305906
124.9748 | 4.24585 | 95.13976 | 4.305798 | 124.2278 | 4.073612 | 15.19714 | 3.92226 | 124.0871 | 3.709991 | 124.0826 | 4.136916 |  |  | 123.8631 | 4.306234 | 124.969 | 4.231505 | 114.4628 | 4.306005
125.2248 | 4.250577 | 95.16806 | 4.3058 | 124.47625 | 4.077958 | 15.85795 | 3.913062 | 124.3353 | 3.712985 | 124.3306 | 4.139364 |  |  | 123.9882 | 4.306177 | 125.219 | 4.235022 | 114.5194 | 4.30563
125.4747 | 4.255201 | 95.19621 | 4.305809 | 124.7246 | 4.08218 | 16.51866 | 3.903633 | 124.5835 | 3.715051 | 124.5788 | 4.141492 |  |  | 124.1096 | 4.306191 | 125.4689 | 4.239016 | 114.5753 | 4.306037
125.7247 | 4.260309 | 95.22419 | 4.30596 | 124.973125 | 4.086878 | 17.17946 | 3.895665 | 124.8317 | 3.718228 | 124.827 | 4.14362 |  |  | 124.2275 | 4.305987 | 125.7189 | 4.243128 | 114.6306 | 4.305837
125.9746 | 4.265284 | 95.25202 | 4.305876 | 125.2216 | 4.09117 | 17.84018 | 3.885933 | 125.0799 | 3.722444 | 125.0751 | 4.145905 |  |  | 124.3426 | 4.306039 | 125.9688 | 4.246754 | 114.6856 | 4.30591
126.2245 | 4.269524 | 95.27968 | 4.305919 | 125.4701 | 4.095789 | 18.50089 | 3.877757 | 125.3281 | 3.725249 | 125.3233 | 4.147931 |  |  | 124.4548 | 4.306129 | 126.2187 | 4.250735 | 114.7397 | 4.306068
126.4745 | 4.273928 | 95.30718 | 4.305775 | 125.7185 | 4.100057 | 19.1617 | 3.869408 | 125.5763 | 3.728479 | 125.5715 | 4.150419 |  |  | 124.564 | 4.306266 | 126.4687 | 4.254812 | 114.7934 | 4.306115
126.7244 | 4.278642 | 95.33452 | 4.305824 | 125.967 | 4.104324 | 19.82241 | 3.860898 | 125.8245 | 3.731517 | 125.8197 | 4.152257 |  |  | 124.6707 | 4.3062 | 126.7186 | 4.258509 | 114.8465 | 4.305857
126.9744 | 4.28345 | 95.36185 | 4.305745 | 126.2154 | 4.108804 | 20.48321 | 3.852744 | 126.0727 | 3.734003 | 126.0678 | 4.154745 |  |  | 124.7746 | 4.306132 | 126.9686 | 4.262537 | 114.899 | 4.305837
127.2244 | 4.288202 | 95.38879 | 4.305829 | 126.4639 | 4.113196 | 21.14393 | 3.844396 | 126.3209 | 3.737787 | 126.316 | 4.157008 |  |  | 124.8762 | 4.306248 | 127.2185 | 4.266224 | 114.9509 | 4.305897
127.4744 | 4.292566 | 95.41548 | 4.305703 | 126.7123 | 4.117565 | 21.80464 | 3.836294 | 126.569 | 3.741436 | 126.5641 | 4.159304 |  |  | 124.9753 | 4.305869 | 127.4685 | 4.270136 | 115.0022 | 4.305958
127.7243 | 4.297306 | 95.4421 | 4.305695 | 126.9608 | 4.122143 | 22.46545 | 3.828067 | 126.8171 | 3.74424 | 126.8123 | 4.161446 |  |  | 125.0722 | 4.306285 | 127.7184 | 4.274158 | 115.053 | 4.305708
127.9742 | 4.302055 | 95.46863 | 4.305941 | 127.2093 | 4.126465 | 23.12616 | 3.820107 | 127.0653 | 3.746143 | 127.0604 | 4.163907 |  |  | 125.1669 | 4.306233 | 127.9683 | 4.278208 | 115.1032 | 4.305983
128.2234 | 4.305533 | 95.495 | 4.305717 | 127.4577 | 4.130932 | 23.78696 | 3.812131 | 127.3135 | 3.749968 | 127.3086 | 4.166064 |  |  | 125.2595 | 4.306083 | 128.2183 | 4.282201 | 115.1531 | 4.305941
128.4615 | 4.30549 | 95.52137 | 4.305762 | 127.7062 | 4.135585 | 24.44768 | 3.804566 | 127.5617 | 3.753311 | 127.5568 | 4.168575 |  |  | 125.3501 | 4.306065 | 128.4682 | 4.286189 | 115.2026 | 4.305966
128.6885 | 4.305279 | 95.5475 | 4.305913 | 127.9546 | 4.140442 | 25.10839 | 3.796826 | 127.8099 | 3.75605 | 127.805 | 4.170584 |  |  | 125.4391 | 4.306244 | 128.7182 | 4.290187 | 115.2517 | 4.305918
128.9072 | 4.305562 | 95.57347 | 4.305672 | 128.203125 | 4.144865 | 25.7692 | 3.789279 | 128.0581 | 3.758908 | 128.0531 | 4.173061 |  |  | 125.5261 | 4.306151 | 128.9681 | 4.293621 | 115.3002 | 4.305835
129.1183 | 4.305573 | 95.59935 | 4.305768 | 128.4515 | 4.149163 | 26.42991 | 3.782016 | 128.3063 | 3.762359 | 128.3013 | 4.175776 |  |  | 125.6113 | 4.306377 | 129.2181 | 4.297578 | 115.3482 | 4.306095
129.3244 | 4.305434 | 95.625 | 4.305898 | 128.7 | 4.153586 | 27.090625 | 3.773986 | 128.5545 | 3.766497 | 128.5495 | 4.178071 |  |  | 125.6948 | 4.306339 | 129.468 | 4.301522 | 115.3958 | 4.3059
129.5247 | 4.305203 | 95.6504 | 4.305811 | 128.9485 | 4.158143 | 27.75143 | 3.766691 | 128.8027 | 3.768914 | 128.7977 | 4.180578 |  |  | 125.7765 | 4.306085 | 129.7179 | 4.305196 | 115.4427 | 4.305846
129.7198 | 4.305336 | 95.67573 | 4.305735 | 129.196875 | 4.162714 | 28.41214 | 3.7594 | 129.0509 | 3.772155 | 129.0457 | 4.182982 |  |  | 125.8564 | 4.306179 | 129.9608 | 4.306251 | 115.4892 | 4.30596
129.911 | 4.305505 | 95.70105 | 4.305795 | 129.4454 | 4.16709 | 29.07295 | 3.751992 | 129.299 | 3.774515 | 129.2939 | 4.185185 |  |  | 125.9351 | 4.306093 | 130.1861 | 4.306183 | 115.5353 | 4.306153
130.0977 | 4.30543 | 95.72605 | 4.305823 | 129.6938 | 4.171644 | 29.73366 | 3.745039 | 129.5472 | 3.777993 | 129.5421 | 4.187919 |  |  | 126.0123 | 4.306095 | 130.3993 | 4.30617 | 115.581 | 4.305948
130.2796 | 4.305359 | 95.75105 | 4.305799 | 129.9423 | 4.17586 | 30.394375 | 3.737645 | 129.7954 | 3.781685 | 129.7902 | 4.190132 |  |  | 126.0878 | 4.306214 | 130.6037 | 4.306227 | 115.6261 | 4.305945
130.4584 | 4.305379 | 95.77605 | 4.305938 | 130.1907 | 4.180363 | 31.05518 | 3.730914 | 130.0436 | 3.7847 | 130.0384 | 4.192621 |  |  | 126.162 | 4.306053 | 130.8006 | 4.306369 | 115.6711 | 4.305995
130.6336 | 4.305476 | 95.80105 | 4.30583 | 130.4392 | 4.184991 | 31.71589 | 3.724083 | 130.2917 | 3.788278 | 130.2866 | 4.19499 |  |  | 126.2348 | 4.306182 | 130.9911 | 4.306193 | 115.7158 | 4.306007
130.8054 | 4.305351 | 95.82565 | 4.305917 | 130.6877 | 4.189225 | 32.3767 | 3.717031 | 130.5399 | 3.791196 | 130.5348 | 4.197434 |  |  | 126.3061 | 4.305837 | 131.1759 | 4.306215 | 115.76 | 4.306104
130.9742 | 4.30544 | 95.85032 | 4.306029 | 130.9361 | 4.19365 | 33.03741 | 3.71035 | 130.7881 | 3.795213 | 130.7829 | 4.199869 |  |  | 126.3762 | 4.305981 | 131.3557 | 4.305982 | 115.8037 | 4.306104
131.1393 | 4.305385 | 95.87484 | 4.305808 | 131.1846 | 4.198133 | 33.698125 | 3.704318 | 131.0363 | 3.797876 | 131.0311 | 4.202133 |  |  | 126.445 | 4.30616 | 131.531 | 4.306273 | 115.847 | 4.305879
131.3017 | 4.305373 | 95.89048 | 4.30582 | 131.433 | 4.202468 | 34.35893 | 3.696962 | 131.2845 | 3.801966 | 131.2793 | 4.204627 |  |  | 126.5127 | 4.30625 | 131.702 | 4.306341 | 115.8901 | 4.306079
131.4609 | 4.305496 | 0.0009677419 | 4.28545 | 131.6815 | 4.206986 | 35.01964 | 3.690627 | 131.5327 | 3.804618 | 131.5274 | 4.206865 |  |  | 126.579 | 4.306179 | 131.869 | 4.30617 | 115.9327 | 4.305856
131.6171 | 4.305479 | 0.5954839 | 4.21803 | 131.9299 | 4.211186 | 35.68045 | 3.684198 | 131.7809 | 3.808946 | 131.7755 | 4.209235 |  |  | 126.6442 | 4.306236 | 132.0329 | 4.306261 | 115.975 | 4.306154
131.7715 | 4.30533 | 1.190887 | 4.186686 | 132.1784 | 4.215609 | 36.34116 | 3.677807 | 132.029 | 3.812292 | 132.0237 | 4.211824 |  |  | 126.7083 | 4.306142 | 132.194 | 4.306264 | 116.0169 | 4.305784
131.9239 | 4.305434 | 1.786371 | 4.160847 | 132.426875 | 4.2204 | 37.001875 | 3.671332 | 132.2771 | 3.814802 | 132.2719 | 4.214538 |  |  | 126.7712 | 4.305989 | 132.3519 | 4.306071 | 116.0581 | 4.305996
132.0744 | 4.305539 | 2.381855 | 4.138394 | 132.6753 | 4.224717 | 37.66268 | 3.665521 | 132.5253 | 3.819628 | 132.5201 | 4.216791 |  |  | 126.833 | 4.306168 | 132.5066 | 4.306229 | 116.099 | 4.306083
132.222 | 4.305492 | 2.977258 | 4.118092 | 132.92375 | 4.229211 | 38.32339 | 3.65929 | 132.7735 | 3.823267 | 132.7682 | 4.219358 |  |  | 126.8938 | 4.306099 | 132.6583 | 4.306203 | 116.1394 | 4.30613
132.3672 | 4.30558 | 3.572742 | 4.099149 | 133.1722 | 4.233484 | 38.98411 | 3.653091 | 133.0217 | 3.826688 | 133.0164 | 4.221616 |  |  | 126.9535 | 4.306209 | 132.8077 | 4.306154 | 116.1796 | 4.305784
132.5106 | 4.305526 | 4.168145 | 4.081549 | 133.4207 | 4.238072 | 39.64491 | 3.646872 | 133.2699 | 3.829508 | 133.2646 | 4.22439 |  |  | 127.0125 | 4.306113 | 132.9543 | 4.306232 | 116.2194 | 4.305924
132.652 | 4.305404 | 4.763629 | 4.065078 | 133.6691 | 4.242686 | 40.305625 | 3.640926 | 133.518 | 3.832946 | 133.5128 | 4.226936 |  |  | 127.0706 | 4.305991 | 133.0985 | 4.306165 | 116.2589 | 4.30594
132.7914 | 4.305471 | 5.359032 | 4.049485 | 133.9176 | 4.247066 | 40.96634 | 3.63406 | 133.7662 | 3.836738 | 133.761 | 4.229445 |  |  | 127.1279 | 4.306212 | 133.2402 | 4.306098 | 116.2981 | 4.306025
132.9289 | 4.305316 | 5.954516 | 4.034311 | 134.1661 | 4.251526 | 41.62714 | 3.628115 | 134.0144 | 3.840054 | 134.009 | 4.231716 |  |  | 127.1843 | 4.306157 | 133.38 | 4.306157 | 116.337 | 4.305869
133.0646 | 4.30544 | 6.55 | 4.019978 | 134.4145 | 4.256089 | 42.28786 | 3.621995 | 134.2626 | 3.843635 | 134.2572 | 4.234687 |  |  | 127.2401 | 4.306109 | 133.5175 | 4.306241 | 116.3756 | 4.305994
133.1984 | 4.305346 | 7.145403 | 4.006152 | 134.6629 | 4.260448 | 42.94857 | 3.615619 | 134.5107 | 3.847416 | 134.5054 | 4.237114 |  |  | 127.2949 | 4.306402 | 133.6529 | 4.305865 | 116.4136 | 4.305939
133.3304 | 4.305491 | 7.740887 | 3.992982 | 134.9114 | 4.265263 | 43.609375 | 3.60939 | 134.7589 | 3.849565 | 134.7536 | 4.239666 |  |  | 127.3491 | 4.306301 | 133.7862 | 4.306263 | 116.4516 | 4.306089
133.4609 | 4.305378 | 8.33629 | 3.979978 | 135.1599 | 4.26987 | 44.27009 | 3.603419 | 135.0071 | 3.854084 | 135.0018 | 4.242011 |  |  | 127.4026 | 4.306027 | 133.9176 | 4.306011 | 116.4892 | 4.306002
133.5897 | 4.305395 | 8.931774 | 3.96728 | 135.4083 | 4.274288 | 44.9308 | 3.596693 | 135.2552 | 3.857465 | 135.2499 | 4.244769 |  |  | 127.4555 | 4.305985 | 134.0473 | 4.306055 | 116.5265 | 4.305897
133.7174 | 4.305562 | 9.527258 | 3.954784 | 135.6568 | 4.27918 | 45.59161 | 3.590143 | 135.5034 | 3.861432 | 135.4981 | 4.247343 |  |  | 127.5077 | 4.306274 | 134.1756 | 4.306278 | 116.5634 | 4.305957
133.844 | 4.305398 | 10.12266 | 3.942934 | 135.9053 | 4.283569 | 46.25232 | 3.583658 | 135.7516 | 3.864485 | 135.7463 | 4.249962 |  |  | 127.5592 | 4.306275 | 134.3015 | 4.306327 | 116.6001 | 4.306036
133.9689 | 4.305264 | 10.71815 | 3.930893 | 136.1537 | 4.288001 | 46.91304 | 3.57717 | 135.9998 | 3.867877 | 135.9945 | 4.252581 |  |  | 127.6099 | 4.306296 | 134.4261 | 4.306288 | 116.6365 | 4.305763
134.0917 | 4.305527 | 11.31363 | 3.919588 | 136.4021 | 4.292822 | 47.57384 | 3.569826 | 136.248 | 3.871847 | 136.2426 | 4.255313 |  |  | 127.6601 | 4.30609 | 134.5484 | 4.306271 | 116.6726 | 4.306198
134.2133 | 4.305604 | 11.90903 | 3.908168 | 136.650625 | 4.297434 | 48.23455 | 3.56283 | 136.4962 | 3.875657 | 136.4907 | 4.257883 |  |  | 127.7096 | 4.306258 | 134.6694 | 4.306135 | 116.7083 | 4.305918
134.3335 | 4.305663 | 12.50452 | 3.897232 | 136.8991 | 4.302001 | 48.89527 | 3.555743 | 136.7443 | 3.878813 | 136.7389 | 4.260613 |  |  | 127.7588 | 4.305874 | 134.7885 | 4.306242 | 116.744 | 4.305996
134.4525 | 4.305506 | 13.09992 | 3.886268 | 137.1474 | 4.306069 | 49.55607 | 3.547991 | 136.9924 | 3.882179 | 136.9871 | 4.26355 |  |  | 127.8073 | 4.306274 | 134.9075 | 4.306141 | 116.7794 | 4.305984
134.5704 | 4.305416 | 13.6954 | 3.875743 | 137.3815 | 4.305862 | 50.2167 | 3.540611 | 137.2406 | 3.885926 | 137.2353 | 4.265878 |  |  | 127.8554 | 4.306223 | 135.0242 | 4.306046 | 116.8147 | 4.305954
134.6865 | 4.305295 | 14.29081 | 3.865396 | 137.6042 | 4.305985 | 50.8775 | 3.531571 | 137.4888 | 3.890246 | 137.4834 | 4.268819 |  |  | 127.9027 | 4.306007 | 135.1398 | 4.306099 | 116.8495 | 4.305891
134.8019 | 4.305564 | 14.88629 | 3.855026 | 137.8198 | 4.3058 | 51.53821 | 3.523251 | 137.737 | 3.89274 | 137.7316 | 4.271779 |  |  | 127.9496 | 4.306181 | 135.2538 | 4.306278 | 116.8843 | 4.306137
134.9156 | 4.305381 | 15.48177 | 3.844996 | 138.027 | 4.305826 | 52.19902 | 3.513362 | 137.9852 | 3.896245 | 137.9798 | 4.274053 |  |  | 127.9959 | 4.306051 | 135.3672 | 4.306177 | 116.9186 | 4.306058
135.0283 | 4.305403 | 16.07718 | 3.835105 | 138.226875 | 4.305887 | 52.85973 | 3.504195 | 138.2333 | 3.900147 | 138.228 | 4.276917 |  |  | 128.0417 | 4.306332 | 135.4786 | 4.306141 | 116.9528 | 4.305916
135.1398 | 4.305415 | 16.67266 | 3.825209 | 138.4225 | 4.305885 | 53.52045 | 3.493568 | 138.4815 | 3.904614 | 138.4762 | 4.279786 |  |  | 128.0868 | 4.306152 | 135.5885 | 4.306117 | 116.9867 | 4.305864
135.2494 | 4.305482 | 17.26815 | 3.815121 | 138.6116 | 4.305772 | 54.18125 | 3.482115 | 138.7297 | 3.906609 | 138.7243 | 4.282461 |  |  | 128.1316 | 4.306281 | 135.6975 | 4.306075 | 117.0203 | 4.305842
135.3587 | 4.305424 | 17.86363 | 3.805517 | 138.7986 | 4.305807 | 54.84196 | 3.470462 | 138.9779 | 3.911203 | 138.9724 | 4.28546 |  |  | 128.1757 | 4.306253 | 135.8054 | 4.306176 | 117.0536 | 4.306108
135.4668 | 4.305473 | 18.45903 | 3.795992 | 138.9797 | 4.305695 | 55.50277 | 3.457943 | 139.2261 | 3.914439 | 139.2206 | 4.287878 |  |  | 128.2194 | 4.306173 | 135.9119 | 4.306086 | 117.0869 | 4.305933
135.5738 | 4.305311 | 19.05452 | 3.786405 | 139.1578 | 4.305701 | 56.16348 | 3.443952 | 139.4743 | 3.917207 | 139.4687 | 4.290842 |  |  | 128.2624 | 4.306127 | 136.0173 | 4.306103 | 117.1196 | 4.305982
135.6798 | 4.305501 | 19.65 | 3.776877 | 139.335 | 4.306075 | 56.8242 | 3.429126 | 139.7224 | 3.921535 | 139.7169 | 4.293779 |  |  | 128.3051 | 4.306226 | 136.1216 | 4.306104 | 117.1524 | 4.30588
135.7846 | 4.305339 | 20.24548 | 3.767389 | 139.508125 | 4.305727 | 57.485 | 3.413017 | 139.9705 | 3.925608 | 139.9651 | 4.296477 |  |  | 128.3474 | 4.30621 | 136.2248 | 4.306267 | 117.1851 | 4.306068
135.8882 | 4.305315 | 20.84089 | 3.758106 | 139.6758 | 4.30582 | 58.14571 | 3.39649 | 140.2187 | 3.929453 | 140.2132 | 4.298958 |  |  | 128.3891 | 4.306329 | 136.3271 | 4.306355 | 117.2173 | 4.305779
135.9912 | 4.305403 | 21.43637 | 3.748938 | 139.8427 | 4.305998 | 58.80652 | 3.378688 | 140.4669 | 3.932842 | 140.4612 | 4.301412 |  |  | 128.4304 | 4.30613 | 136.4282 | 4.306174 | 117.2494 | 4.305936
136.0933 | 4.305403 | 22.03185 | 3.739656 | 140.0072 | 4.305821 | 59.46723 | 3.360666 | 140.7151 | 3.935584 | 140.7093 | 4.303864 |  |  | 128.4713 | 4.306253 | 136.5284 | 4.306107 | 117.2812 | 4.306044
136.1945 | 4.305458 | 22.62734 | 3.73059 | 140.1683 | 4.305774 | 60.12795 | 3.340953 | 140.9633 | 3.939737 | 140.9563 | 4.305728 |  |  | 128.5117 | 4.306131 | 136.6275 | 4.306213 | 117.3127 | 4.305994
136.2947 | 4.305507 | 23.22274 | 3.721079 | 140.3243 | 4.305616 | 60.78875 | 3.32014 | 141.2115 | 3.942988 | 141.1913 | 4.305706 |  |  | 128.5516 | 4.306024 | 136.7258 | 4.306059 | 117.3439 | 4.305945
136.3942 | 4.305315 | 23.81823 | 3.71201 | 140.4798 | 4.305921 | 61.44946 | 3.30164 | 141.4596 | 3.947321 | 141.4156 | 4.305751 |  |  | 128.5909 | 4.306107 | 136.8231 | 4.30596 | 117.3749 | 4.306005
136.4927 | 4.305362 | 24.41371 | 3.702807 | 140.6323 | 4.305921 | 62.11027 | 3.277793 | 141.7078 | 3.950779 | 141.6317 | 4.30566 |  |  | 128.6299 | 4.306215 | 136.9192 | 4.306313 | 117.4056 | 4.305804
136.5902 | 4.305309 | 25.00919 | 3.693923 | 140.7821 | 4.305661 | 62.77098 | 3.254985 | 141.956 | 3.954664 | 141.841 | 4.305642 |  |  | 128.6684 | 4.306522 | 137.0146 | 4.306346 | 117.4362 | 4.306022
136.6869 | 4.305278 | 25.6046 | 3.685082 | 140.9303 | 4.305972 | 63.4317 | 3.229042 | 142.2041 | 3.957355 | 142.044 | 4.305499 |  |  | 128.7066 | 4.306006 | 137.1092 | 4.306293 | 117.4666 | 4.306007
136.7832 | 4.305486 | 26.20008 | 3.675943 | 141.078 | 4.305794 | 64.0925 | 3.198857 | 142.4523 | 3.96113 | 142.2418 | 4.305806 |  |  | 128.7444 | 4.306161 | 137.2031 | 4.306263 | 117.4968 | 4.306102
136.8785 | 4.305396 | 26.79556 | 3.667144 | 141.22125 | 4.30594 | 64.75321 | 3.169471 | 142.7005 | 3.965553 | 142.4348 | 4.305676 |  |  | 128.7818 | 4.305801 | 137.2957 | 4.306125 | 117.5268 | 4.305934
136.9727 | 4.305294 | 27.39097 | 3.658631 | 141.3639 | 4.305871 | 65.41393 | 3.134989 | 142.9487 | 3.970063 | 142.6234 | 4.305663 |  |  | 128.8188 | 4.305984 | 137.3877 | 4.306207 | 117.5566 | 4.305894
137.0662 | 4.305418 | 27.98645 | 3.649629 | 141.5048 | 4.306004 | 66.07473 | 3.096727 | 143.1968 | 3.971867 | 142.8079 | 4.305889 |  |  | 128.8555 | 4.306234 | 137.4789 | 4.306267 | 117.5862 | 4.30605
137.159 | 4.305178 | 28.58185 | 3.641439 | 141.6443 | 4.305912 | 66.73545 | 3.059541 | 143.445 | 3.97462 | 142.9886 | 4.305522 |  |  | 128.8916 | 4.306192 | 137.5694 | 4.306033 | 117.6155 | 4.30608
137.2511 | 4.305447 | 29.17734 | 3.632504 | 141.781875 | 4.305749 | 67.39625 | 3.018423 | 143.6932 | 3.978141 | 143.1659 | 4.305701 |  |  | 128.9274 | 4.30631 | 137.6592 | 4.306214 | 117.6446 | 4.305923
137.3422 | 4.305329 | 29.77274 | 3.62399 | 141.9178 | 4.306084 | 67.6792 | 2.999993 | 143.9414 | 3.983038 | 143.3397 | 4.305613 |  |  | 128.9629 | 4.306281 | 137.748 | 4.305973 | 117.6737 | 4.306099
137.4327 | 4.305366 | 30.36823 | 3.615476 | 142.0513 | 4.305886 | 0.0003571429 | 3.445543 | 144.1896 | 3.985779 | 143.5103 | 4.305822 |  |  | 128.998 | 4.306248 | 137.836 | 4.306103 | 117.7024 | 4.305927
137.5223 | 4.305419 | 30.96371 | 3.606868 | 142.1827 | 4.306043 | 0.2483929 | 3.595246 | 144.4378 | 3.990015 | 143.6779 | 4.305647 |  |  | 129.0327 | 4.305971 | 137.9234 | 4.306132 | 117.7309 | 4.306078
137.6114 | 4.305562 | 31.55911 | 3.598302 | 142.314 | 4.305714 | 0.496875 | 3.610784 | 144.686 | 3.993599 | 143.8424 | 4.305608 |  |  | 129.0671 | 4.306208 | 138.0098 | 4.306154 | 117.7594 | 4.305776
137.6998 | 4.305404 | 32.1546 | 3.589657 | 142.446875 | 4.305616 | 0.7453571 | 3.620869 | 144.934 | 3.997252 | 144.0044 | 4.305652 |  |  | 129.1011 | 4.30619 | 138.0953 | 4.306047 | 117.7876 | 4.305883
137.7871 | 4.305223 | 32.75 | 3.580808 | 142.5752 | 4.305656 | 0.9938393 | 3.628945 | 145.1822 | 4.001332 | 144.1636 | 4.30573 |  |  | 129.1348 | 4.306365 | 138.1802 | 4.306539 | 117.8156 | 4.305987
137.874 | 4.305615 | 33.34548 | 3.572007 | 142.703125 | 4.305934 | 1.242232 | 3.635911 | 145.4304 | 4.004348 | 144.3203 | 4.305725 |  |  | 129.1681 | 4.30627 | 138.2642 | 4.306059 | 117.8435 | 4.305763
137.9599 | 4.30562 | 33.94097 | 3.563059 | 142.8248 | 4.305823 | 1.490714 | 3.642099 | 145.6786 | 4.008511 | 144.4746 | 4.305676 |  |  | 129.2013 | 4.30614 | 138.3509 | 4.30602 | 117.8712 | 4.305878
138.0493 | 4.305515 | 34.53637 | 3.553896 | 142.9504 | 4.305793 | 1.739196 | 3.647486 | 145.9268 | 4.012424 | 144.6266 | 4.305623 |  |  | 129.234 | 4.306257 | 138.4365 | 4.306272 | 117.8987 | 4.306039
138.1381 | 4.305591 | 35.13185 | 3.544488 | 143.0761 | 4.305948 | 1.987679 | 3.65288 | 146.175 | 4.016955 | 144.7764 | 4.305776 |  |  | 129.2666 | 4.306273 | 138.5189 | 4.306018 | 117.9261 | 4.3059
138.2231 | 4.305383 | 35.72726 | 3.535001 | 143.198125 | 4.305464 | 2.236071 | 3.657593 | 146.4232 | 4.020747 | 144.924 | 4.305703 |  |  | 129.2988 | 4.306268 | 138.6008 | 4.306128 | 117.9532 | 4.305849
138.3076 | 4.305272 | 36.32274 | 3.524778 | 143.3197 | 4.306076 | 2.484554 | 3.662304 | 146.6714 | 4.023652 | 145.0696 | 4.305658 |  |  | 129.3306 | 4.306174 | 138.6821 | 4.306189 | 117.9802 | 4.305815
138.3916 | 4.305255 | 36.91823 | 3.514423 | 143.4392 | 4.305804 | 2.733036 | 3.667016 | 146.9195 | 4.027242 | 145.2132 | 4.305678 |  |  | 129.3622 | 4.306247 | 138.7624 | 4.306037 | 118.007 | 4.305937
138.4744 | 4.305422 | 37.51363 | 3.503611 | 143.5575 | 4.305865 | 2.981518 | 3.67079 | 147.1677 | 4.031307 | 145.3547 | 4.305559 |  |  | 129.3934 | 4.306241 | 138.8421 | 4.306092 | 118.0337 | 4.306039
138.5566 | 4.305343 | 38.10911 | 3.491518 | 143.6746 | 4.305701 | 3.229911 | 3.675141 | 147.4159 | 4.034969 | 145.4943 | 4.305665 |  |  | 129.4245 | 4.306179 | 138.9214 | 4.306332 | 118.0604 | 4.306123
138.6386 | 4.30522 | 38.70452 | 3.478924 | 143.7911 | 4.305803 | 3.478393 | 3.67882 | 147.664 | 4.03915 | 145.632 | 4.305661 |  |  | 129.4551 | 4.306091 | 139 | 4.306422 | 118.0867 | 4.305993
138.7199 | 4.305495 | 39.3 | 3.465563 | 143.9053 | 4.305715 | 3.726875 | 3.683042 | 147.9122 | 4.04246 | 145.7681 | 4.305589 |  |  | 129.4856 | 4.306202 | 139.0781 | 4.306195 | 118.1127 | 4.305737
138.8007 | 4.305242 | 39.89548 | 3.450932 | 144.0197 | 4.306022 | 3.975357 | 3.686504 | 148.1604 | 4.046112 | 145.9024 | 4.305893 |  |  | 129.5157 | 4.306244 | 139.1555 | 4.306127 | 118.1388 | 4.306225
138.8808 | 4.305474 | 40.49089 | 3.434403 | 144.1327 | 4.305926 | 4.223839 | 3.690146 | 148.4086 | 4.04994 | 146.0351 | 4.305695 |  |  | 129.5456 | 4.306179 | 139.2324 | 4.306266 | 118.1646 | 4.306025
138.9606 | 4.305385 | 41.08637 | 3.417085 | 144.2445 | 4.305945 | 4.472232 | 3.693553 | 148.6568 | 4.054205 | 146.1662 | 4.305664 |  |  | 129.5752 | 4.306287 | 139.3085 | 4.306315 | 118.1903 | 4.306097
139.0394 | 4.305384 | 41.68185 | 3.397496 | 144.355 | 4.305719 | 4.720714 | 3.697239 | 148.9049 | 4.057807 | 146.2955 | 4.305707 |  |  | 129.6045 | 4.306242 | 139.3841 | 4.306362 | 118.2157 | 4.306108
139.1178 | 4.305372 | 42.27726 | 3.376303 | 144.465 | 4.305876 | 4.969196 | 3.700417 | 149.1531 | 4.06142 | 146.4233 | 4.305467 |  |  | 129.6335 | 4.306155 | 139.4591 | 4.306326 | 118.2411 | 4.305878
139.1958 | 4.305479 | 42.87274 | 3.352873 | 144.5739 | 4.305925 | 5.217679 | 3.703707 | 149.4013 | 4.065421 | 146.5497 | 4.305456 |  |  | 129.6624 | 4.306418 | 139.5334 | 4.306189 | 118.2662 | 4.306107
139.273 | 4.305375 | 43.46823 | 3.327298 | 144.682 | 4.305873 | 5.466071 | 3.707073 | 149.6495 | 4.069643 | 146.6746 | 4.305709 |  |  | 129.6908 | 4.30608 | 139.6073 | 4.306034 | 118.2844 | 4.305955
139.3496 | 4.305364 | 44.06363 | 3.299166 | 144.78875 | 4.305592 | 5.714554 | 3.710265 | 149.8977 | 4.074126 | 146.7982 | 4.305431 |  |  | 129.719 | 4.306129 | 139.6808 | 4.306208 | 0.0008333332 | 4.287187
139.426 | 4.305406 | 44.65911 | 3.268389 | 144.8953 | 4.305934 | 5.963037 | 3.713561 | 150.1459 | 4.076459 | 146.9203 | 4.305612 |  |  | 129.747 | 4.306192 | 139.754 | 4.306236 | 0.5293519 | 4.228991
139.502 | 4.305282 | 45.25452 | 3.235201 | 144.9999 | 4.30573 | 6.211518 | 3.716272 | 150.394 | 4.081009 | 147.0411 | 4.305699 |  |  | 129.7749 | 4.306146 | 139.8268 | 4.306051 | 1.058611 | 4.206581
139.5777 | 4.305448 | 45.84992 | 3.206605 | 145.1042 | 4.306 | 6.459911 | 3.719353 | 150.6422 | 4.084745 | 147.1604 | 4.30582 |  |  | 129.8033 | 4.3061 | 139.8989 | 4.306183 | 1.587963 | 4.188406
139.6528 | 4.305521 | 46.4454 | 3.171384 | 145.2079 | 4.305847 | 6.708393 | 3.721855 | 150.8904 | 4.088972 | 147.2789 | 4.305366 |  |  | 129.832 | 4.306286 | 139.9703 | 4.306036 | 2.117315 | 4.173422
139.7274 | 4.305555 | 47.04081 | 3.125552 | 145.3104 | 4.306097 | 6.956875 | 3.723973 | 151.1386 | 4.09164 | 147.3971 | 4.305395 |  |  | 129.8595 | 4.306172 | 140.0413 | 4.306253 | 2.646667 | 4.158418
139.8015 | 4.305591 | 47.63629 | 3.07974 | 145.4122 | 4.305805 | 7.205357 | 3.727354 | 151.3868 | 4.096189 | 147.5135 | 4.305585 |  |  | 129.8866 | 4.306239 | 140.1119 | 4.306102 | 3.176019 | 4.144769
139.8752 | 4.305451 | 48.23177 | 3.031478 | 145.513 | 4.30582 | 7.45375 | 3.730446 | 151.635 | 4.099984 | 147.6284 | 4.305443 |  |  | 129.9137 | 4.306344 | 140.1819 | 4.306168 | 3.70537 | 4.132177
139.9484 | 4.305363 | 48.585 | 2.999852 | 145.6133 | 4.305806 | 7.702232 | 3.732856 | 151.8832 | 4.104248 | 147.742 | 4.305589 |  |  | 129.9404 | 4.306137 | 140.2516 | 4.306304 | 4.234722 | 4.119895
140.0215 | 4.305464 | 0.0004032258 | 3.3703 | 145.7135 | 4.305742 | 7.950714 | 3.735866 | 152.1314 | 4.107898 | 147.8545 | 4.305484 |  |  | 129.9668 | 4.306197 | 140.3206 | 4.306338 | 4.764074 | 4.108202
140.0939 | 4.305449 | 0.2499194 | 3.564985 | 145.8118 | 4.30592 | 8.199196 | 3.738382 | 152.3796 | 4.111295 | 147.9657 | 4.305874 |  |  | 129.9929 | 4.306196 | 140.3891 | 4.306568 | 5.293426 | 4.097047
140.1657 | 4.305436 | 0.4998387 | 3.584996 | 145.9086 | 4.306137 | 8.447589 | 3.74065 | 152.6278 | 4.115413 | 148.0757 | 4.305609 |  |  | 130.0189 | 4.3061 | 140.4572 | 4.306092 | 5.822778 | 4.08614
140.2373 | 4.305405 | 0.7498387 | 3.597735 | 146.006 | 4.306211 | 8.696071 | 3.743518 | 152.8759 | 4.119828 | 148.1848 | 4.305594 |  |  | 130.0447 | 4.306049 | 140.5249 | 4.306369 | 6.352037 | 4.0754
140.3084 | 4.305303 | 0.9997581 | 3.608106 | 146.102 | 4.305983 | 8.944554 | 3.745813 | 153.124 | 4.123927 | 148.2927 | 4.305741 |  |  | 130.0702 | 4.306223 | 140.5923 | 4.306125 | 6.881389 | 4.065494
140.3795 | 4.305456 | 1.249677 | 3.61683 | 146.1986 | 4.305853 | 9.193036 | 3.748554 | 153.3722 | 4.128186 | 148.3996 | 4.305489 |  |  | 130.0954 | 4.306287 | 140.6593 | 4.306201 | 7.410741 | 4.055545
140.4502 | 4.305437 | 1.499677 | 3.625251 | 146.2929 | 4.305853 | 9.441429 | 3.75094 | 153.6204 | 4.131969 | 148.5054 | 4.305605 |  |  | 130.1205 | 4.30613 | 140.726 | 4.30633 | 7.940093 | 4.045812
140.5206 | 4.30538 | 1.749597 | 3.63271 | 146.388125 | 4.30603 | 9.689911 | 3.753672 | 153.8686 | 4.134666 | 148.6101 | 4.305723 |  |  | 130.1453 | 4.306425 | 140.7922 | 4.306436 | 8.469444 | 4.036195
140.5904 | 4.30544 | 1.999516 | 3.639732 | 146.4814 | 4.305909 | 9.938393 | 3.755903 | 154.1168 | 4.139799 | 148.7138 | 4.305466 |  |  | 130.17 | 4.306356 | 140.8581 | 4.306264 | 8.998796 | 4.027021
140.6601 | 4.305595 | 2.249516 | 3.646352 | 146.5754 | 4.306108 | 10.186875 | 3.758059 | 154.365 | 4.142492 | 148.8166 | 4.305928 |  |  | 130.1722 | 4.306322 | 140.9234 | 4.306239 | 9.528148 | 4.017768
140.7293 | 4.305487 | 2.499435 | 3.652706 | 146.6676 | 4.305608 | 10.43536 | 3.760271 | 154.6132 | 4.147572 | 148.9183 | 4.305767 |  |  | 0.001072125 | 4.264789 | 140.9883 | 4.30626 | 10.0575 | 4.008673
140.7981 | 4.305417 | 2.749355 | 3.658944 | 146.759375 | 4.305819 | 10.68375 | 3.763108 | 154.8614 | 4.151806 | 149.019 | 4.305542 |  |  | 0.6790448 | 4.211607 | 141.0529 | 4.306192 | 10.58685 | 3.999559
140.8666 | 4.305425 | 2.999355 | 3.665259 | 146.8509 | 4.305995 | 10.93223 | 3.765263 | 155.1096 | 4.154752 | 149.1188 | 4.305541 |  |  | 1.35809 | 4.187457 | 141.117 | 4.306096 | 11.1162 | 3.991154
140.9347 | 4.305372 | 3.249274 | 3.671102 | 146.9416 | 4.306194 | 11.18071 | 3.767833 | 155.3578 | 4.159687 | 149.2178 | 4.305679 |  |  | 2.037135 | 4.168354 | 141.1806 | 4.306209 | 11.64556 | 3.982431
141.0024 | 4.305451 | 3.499194 | 3.676852 | 147.0311 | 4.305878 | 11.42911 | 3.769951 | 155.6059 | 4.163365 | 149.3159 | 4.305622 |  |  | 2.716179 | 4.151628 | 141.2439 | 4.306306 | 12.17491 | 3.974058
141.0697 | 4.30548 | 3.749194 | 3.682243 | 147.1204 | 4.30571 | 11.67759 | 3.77201 | 155.854 | 4.16756 | 149.4132 | 4.305617 |  |  | 3.395224 | 4.136581 | 141.3068 | 4.306137 | 12.70426 | 3.965785
141.1366 | 4.305467 | 3.999113 | 3.688321 | 147.2092 | 4.305857 | 11.92607 | 3.774239 | 156.1022 | 4.172208 | 149.5096 | 4.305777 |  |  | 4.074269 | 4.122266 | 141.3692 | 4.306241 | 13.23361 | 3.957395
141.2033 | 4.305299 | 4.249032 | 3.693747 | 147.2971 | 4.305915 | 12.17455 | 3.776677 | 156.3504 | 4.175822 | 149.6051 | 4.305616 |  |  | 4.753314 | 4.108926 | 141.4314 | 4.306293 | 13.76296 | 3.949194
141.2697 | 4.30536 | 4.499032 | 3.699318 | 147.3854 | 4.305806 | 12.42295 | 3.778581 | 156.5986 | 4.179846 | 149.6998 | 4.305522 |  |  | 5.432359 | 4.095943 | 141.4932 | 4.30616 | 14.29231 | 3.941151
141.3358 | 4.305194 | 4.748952 | 3.70486 | 147.4717 | 4.305742 | 12.67143 | 3.780768 | 156.8468 | 4.183543 | 149.7937 | 4.305538 |  |  | 6.111404 | 4.083747 | 141.5545 | 4.306457 | 14.82167 | 3.933126
141.4014 | 4.305277 | 4.998871 | 3.710409 | 147.5591 | 4.305996 | 12.91991 | 3.782839 | 157.095 | 4.188442 | 149.8869 | 4.305583 |  |  | 6.790448 | 4.071866 | 141.6156 | 4.306405 | 15.35102 | 3.925272
141.4666 | 4.305304 | 5.248871 | 3.715481 | 147.6451 | 4.306049 | 13.16839 | 3.784622 | 157.3432 | 4.191773 | 149.9791 | 4.305642 |  |  | 7.469493 | 4.05997 | 141.6764 | 4.306196 | 15.88037 | 3.917444
141.5317 | 4.305278 | 5.49879 | 3.721226 | 147.72875 | 4.305976 | 13.416875 | 3.787019 | 157.5914 | 4.195891 | 150.0706 | 4.305986 |  |  | 8.148537 | 4.048758 | 141.7366 | 4.306241 | 16.40972 | 3.909691
141.5961 | 4.305578 | 5.74879 | 3.726375 | 147.8146 | 4.305873 | 13.66527 | 3.789011 | 157.8395 | 4.200469 | 150.1614 | 4.305766 |  |  | 8.827583 | 4.037678 | 141.7967 | 4.306347 | 16.93907 | 3.901994
141.6606 | 4.30539 | 5.99871 | 3.731586 | 147.899 | 4.30571 | 13.91375 | 3.791325 | 158.0877 | 4.204735 | 150.2514 | 4.305713 |  |  | 9.506628 | 4.026675 | 141.8564 | 4.306228 | 17.46843 | 3.894767
141.7249 | 4.305305 | 6.24871 | 3.736608 | 147.9828 | 4.306079 | 14.16223 | 3.793127 | 158.3359 | 4.208742 | 150.3405 | 4.305824 |  |  | 10.18558 | 4.016024 | 141.9157 | 4.306071 | 17.99778 | 3.8873
141.7886 | 4.305211 | 6.498629 | 3.74179 | 148.0661 | 4.305927 | 14.41071 | 3.795505 | 158.584 | 4.213636 | 150.4291 | 4.305722 |  |  | 10.86462 | 4.005639 | 141.9745 | 4.30628 | 18.52713 | 3.880202
141.8519 | 4.305272 | 6.748629 | 3.7467 | 148.1486 | 4.305902 | 14.6592 | 3.797104 | 158.8322 | 4.216789 | 150.5169 | 4.305648 |  |  | 11.54366 | 3.994637 | 142.0331 | 4.306345 | 19.05648 | 3.873088
141.9149 | 4.305356 | 6.998548 | 3.75171 | 148.2304 | 4.305451 | 14.90768 | 3.799333 | 159.0804 | 4.221453 | 150.6041 | 4.305781 |  |  | 12.22271 | 3.984946 | 142.0917 | 4.306161 | 19.58583 | 3.865815
141.978 | 4.305352 | 7.248548 | 3.757046 | 148.3122 | 4.305782 | 15.15616 | 3.801296 | 159.3285 | 4.225353 | 150.6906 | 4.305792 |  |  | 12.90175 | 3.974773 | 142.15 | 4.30611 | 20.11519 | 3.858738
142.0407 | 4.305438 | 7.498468 | 3.76203 | 148.3943 | 4.30594 | 15.40464 | 3.803578 | 159.5767 | 4.229817 | 150.7765 | 4.305865 |  |  | 13.5808 | 3.964815 | 142.2078 | 4.30608 | 20.64454 | 3.851656
142.1031 | 4.305272 | 7.748468 | 3.766755 | 148.4746 | 4.305884 | 15.653125 | 3.80548 | 159.8249 | 4.234162 | 150.8616 | 4.305831 |  |  | 14.25984 | 3.954805 | 142.2654 | 4.306158 | 21.17389 | 3.844653
142.1654 | 4.305257 | 7.998387 | 3.771822 | 148.5557 | 4.305962 | 15.90161 | 3.807096 | 160.0731 | 4.238218 | 150.9461 | 4.305728 |  |  | 14.93889 | 3.944873 | 142.3226 | 4.306191 | 21.70324 | 3.837824
142.2272 | 4.305251 | 8.248387 | 3.776471 | 148.6351 | 4.305587 | 16.15 | 3.809545 | 160.3213 | 4.24194 | 151.0299 | 4.30556 |  |  | 15.61793 | 3.935239 | 142.3796 | 4.306242 | 22.23259 | 3.831122
142.2892 | 4.305542 | 8.498306 | 3.781537 | 148.7133 | 4.305908 | 16.39848 | 3.811136 | 160.5694 | 4.246374 | 151.113 | 4.305743 |  |  | 16.29698 | 3.925576 | 142.436 | 4.306059 | 22.76194 | 3.82445
142.3504 | 4.305365 | 8.748226 | 3.786077 | 148.7927 | 4.305984 | 16.64696 | 3.813294 | 160.8176 | 4.25075 | 151.1953 | 4.305847 |  |  | 16.97602 | 3.916168 | 142.4922 | 4.306174 | 23.2913 | 3.817646
142.411 | 4.305453 | 8.998226 | 3.791027 | 148.8711 | 4.305841 | 16.89545 | 3.815364 | 161.0657 | 4.255395 | 151.2771 | 4.305512 |  |  | 17.65497 | 3.906514 | 142.5481 | 4.30623 | 23.82065 | 3.811232
142.4716 | 4.305315 | 9.248145 | 3.795687 | 148.9486 | 4.305785 | 17.14393 | 3.817284 | 161.3139 | 4.259526 | 151.3583 | 4.305871 |  |  | 18.33402 | 3.897221 | 142.6038 | 4.30631 | 24.35 | 3.804752
142.5322 | 4.305333 | 9.498145 | 3.800277 | 149.0276 | 4.305795 | 17.39241 | 3.818816 | 161.5621 | 4.264228 | 151.4389 | 4.305609 |  |  | 19.01306 | 3.888051 | 142.6591 | 4.306067 | 24.87935 | 3.798369
142.5927 | 4.305464 | 9.748065 | 3.804826 | 149.1065 | 4.306075 | 17.64089 | 3.82129 | 161.8103 | 4.267629 | 151.5189 | 4.30539 |  |  | 19.69211 | 3.878427 | 142.7143 | 4.306288 | 25.4088 | 3.791869
142.6527 | 4.305176 | 9.998065 | 3.809662 | 149.1837 | 4.306074 | 17.889375 | 3.823012 | 162.0584 | 4.271784 | 151.5983 | 4.305759 |  |  | 20.37115 | 3.869285 | 142.7696 | 4.306156 | 25.93815 | 3.785794
142.7128 | 4.305215 | 10.24798 | 3.813719 | 149.2585 | 4.305955 | 18.13786 | 3.824917 | 162.3066 | 4.275813 | 151.6771 | 4.305811 |  |  | 21.05019 | 3.860166 | 142.8239 | 4.306129 | 26.4675 | 3.7796
142.772 | 4.305405 | 10.49798 | 3.818336 | 149.336 | 4.305726 | 18.38625 | 3.827016 | 162.5548 | 4.280184 | 151.7553 | 4.305839 |  |  | 21.72924 | 3.851198 | 142.8781 | 4.306251 | 26.99685 | 3.773414
142.8315 | 4.305337 | 10.7479 | 3.822866 | 149.411 | 4.306002 | 18.63473 | 3.828648 | 162.803 | 4.283529 | 151.833 | 4.305672 |  |  | 22.40828 | 3.842156 | 142.9322 | 4.306278 | 27.5262 | 3.767333
142.8906 | 4.305444 | 10.9979 | 3.826975 | 149.4882 | 4.305792 | 18.88321 | 3.830695 | 163.0512 | 4.288645 | 151.91 | 4.3056 |  |  | 23.08733 | 3.833433 | 142.986 | 4.306378 | 28.05556 | 3.7616
142.9498 | 4.305393 | 11.24782 | 3.831366 | 149.5616 | 4.30605 | 19.1317 | 3.832482 | 163.2994 | 4.293213 | 151.9865 | 4.305484 |  |  | 23.76637 | 3.824811 | 143.04 | 4.306275 | 28.58491 | 3.755723
143.0091 | 4.305396 | 11.49774 | 3.835913 | 149.6343 | 4.30608 | 19.38018 | 3.834559 | 163.5476 | 4.296764 | 152.0623 | 4.305652 |  |  | 24.44542 | 3.815991 | 143.0931 | 4.306222 | 29.11426 | 3.749901
143.0677 | 4.305055 | 11.74774 | 3.839915 | 149.7062 | 4.305609 | 19.62857 | 3.836378 | 163.7957 | 4.301099 | 152.1376 | 4.305277 |  |  | 25.12446 | 3.807457 | 143.1459 | 4.306205 | 29.64361 | 3.744224
143.1262 | 4.305326 | 11.99766 | 3.844126 | 149.7786 | 4.305659 | 19.87705 | 3.838559 | 164.0439 | 4.30498 | 152.2121 | 4.305601 |  |  | 25.80351 | 3.798839 | 143.1989 | 4.306241 | 30.17296 | 3.738604
143.1848 | 4.305432 | 12.24766 | 3.848397 | 149.8488 | 4.306041 | 20.12554 | 3.840206 | 164.2912 | 4.306117 | 152.2864 | 4.305535 |  |  | 26.48255 | 3.79058 | 143.2512 | 4.306077 | 30.70231 | 3.733384
143.2427 | 4.305533 | 12.49758 | 3.852469 | 149.9211 | 4.306176 | 20.37402 | 3.842055 | 164.5248 | 4.306044 | 152.3601 | 4.305616 |  |  | 27.1617 | 3.782033 | 143.3033 | 4.306348 | 31.23167 | 3.728064
143.3005 | 4.305428 | 12.74758 | 3.85689 | 149.9936 | 4.305891 | 20.62241 | 3.844126 | 164.7506 | 4.305899 | 152.4333 | 4.305713 |  |  | 27.84074 | 3.773713 | 143.3554 | 4.306168 | 31.76102 | 3.722679
143.3584 | 4.305234 | 12.9975 | 3.860682 | 150.0653 | 4.305749 | 20.87089 | 3.845654 | 164.973 | 4.305895 | 152.5061 | 4.305587 |  |  | 28.51979 | 3.765547 | 143.4071 | 4.306161 | 32.29037 | 3.717393
143.4162 | 4.305542 | 13.24742 | 3.865003 | 150.135 | 4.305927 | 21.119375 | 3.847977 | 165.1907 | 4.304865 | 152.5783 | 4.305693 |  |  | 29.19883 | 3.757272 | 143.4586 | 4.30636 | 32.81972 | 3.71228
143.4736 | 4.305474 | 13.49742 | 3.868948 | 150.2078 | 4.305989 | 21.36786 | 3.849966 | 165.4056 | 4.306727 | 152.65 | 4.305662 |  |  | 29.87788 | 3.749097 | 143.5099 | 4.306207 | 33.34907 | 3.706864
143.5308 | 4.30557 | 13.74734 | 3.872793 | 150.2788 | 4.305819 | 21.61634 | 3.851679 | 165.6109 | 4.306432 | 152.7213 | 4.305483 |  |  | 30.55692 | 3.741421 | 143.5608 | 4.306155 | 33.87843 | 3.701645
143.5879 | 4.305509 | 13.99726 | 3.876965 | 150.3484 | 4.305811 | 21.86473 | 3.85401 | 165.8128 | 4.305662 | 152.792 | 4.305497 |  |  | 31.23596 | 3.733081 | 143.6118 | 4.306336 | 34.40778 | 3.696601
143.6449 | 4.305098 | 14.24726 | 3.880849 | 150.4179 | 4.305714 | 22.11321 | 3.855674 | 166.0172 | 4.305335 | 152.8622 | 4.305704 |  |  | 31.91501 | 3.725407 | 143.6624 | 4.306198 | 34.93713 | 3.691878
143.7019 | 4.305467 | 14.49718 | 3.884729 | 150.4865 | 4.30583 | 22.3617 | 3.857572 | 166.2169 | 4.30555 | 152.9321 | 4.305649 |  |  | 32.59405 | 3.717605 | 143.7126 | 4.306203 | 35.46648 | 3.686719
143.7585 | 4.305505 | 14.7471 | 3.888896 | 150.5579 | 4.306077 | 22.61009 | 3.859143 | 166.4039 | 4.306453 | 153.0014 | 4.305696 |  |  | 33.2731 | 3.709711 | 143.7629 | 4.306247 | 35.99583 | 3.681867
143.8149 | 4.305504 | 14.99702 | 3.892558 | 150.6253 | 4.306002 | 22.85857 | 3.861316 | 166.5927 | 4.305875 | 153.0703 | 4.305407 |  |  | 33.95214 | 3.702016 | 143.8127 | 4.306342 | 36.52519 | 3.67712
143.8711 | 4.305482 | 15.24702 | 3.896698 | 150.6933 | 4.305718 | 23.10705 | 3.863671 | 166.774 | 4.305246 | 153.1386 | 4.305718 |  |  | 34.63119 | 3.694532 | 143.8626 | 4.306131 | 37.05454 | 3.672365
143.9277 | 4.305296 | 15.49694 | 3.900486 | 150.760625 | 4.306217 | 23.35554 | 3.865086 | 166.9633 | 4.306175 | 153.2065 | 4.305832 |  |  | 35.31023 | 3.687101 | 143.9119 | 4.306235 | 37.58389 | 3.667436
143.9835 | 4.305383 | 15.74685 | 3.90429 | 150.828 | 4.305996 | 23.60393 | 3.867557 | 167.1445 | 4.305795 | 153.2739 | 4.305655 |  |  | 35.98928 | 3.679586 | 143.9614 | 4.306227 | 38.11324 | 3.662845
144.0394 | 4.305324 | 15.99685 | 3.908066 | 150.8937 | 4.305892 | 23.85241 | 3.869316 | 167.3257 | 4.306557 | 153.341 | 4.305719 |  |  | 36.66832 | 3.67249 | 144.0104 | 4.306201 | 38.64259 | 3.658193
144.095 | 4.305624 | 16.24677 | 3.912193 | 150.9599 | 4.30583 | 24.10089 | 3.871226 | 167.501 | 4.305085 | 153.4076 | 4.305666 |  |  | 37.34737 | 3.665136 | 144.0592 | 4.30623 | 39.17194 | 3.653514
144.1506 | 4.305495 | 16.49669 | 3.915734 | 151.02625 | 4.305911 | 24.349375 | 3.87307 | 167.6813 | 4.305062 | 153.4737 | 4.305674 |  |  | 38.02651 | 3.657967 | 144.1081 | 4.306157 | 39.7013 | 3.64875
144.2062 | 4.305469 | 16.74669 | 3.919764 | 151.0922 | 4.305606 | 24.59777 | 3.875131 | 167.8591 | 4.306507 | 153.5394 | 4.305666 |  |  | 38.70556 | 3.650617 | 144.1564 | 4.30602 | 40.23065 | 3.644076
144.261 | 4.305337 | 16.99661 | 3.923402 | 151.1579 | 4.305888 | 24.84625 | 3.876867 | 168.0287 | 4.306003 | 153.6046 | 4.30578 |  |  | 39.3846 | 3.643616 | 144.2044 | 4.306275 | 40.76 | 3.63985
144.3159 | 4.3055 | 17.24653 | 3.927069 | 151.2223 | 4.305977 | 25.09473 | 3.878841 | 168.1896 | 4.305413 | 153.6694 | 4.305784 |  |  | 40.06365 | 3.636206 | 144.252 | 4.306256 | 41.28935 | 3.635178
144.3703 | 4.305472 | 17.49653 | 3.930831 | 151.2874 | 4.305886 | 25.34321 | 3.880642 | 168.3574 | 4.305687 | 153.7338 | 4.305708 |  |  | 40.74269 | 3.629532 | 144.2997 | 4.306118 | 41.8187 | 3.630738
144.425 | 4.305302 | 17.74645 | 3.934633 | 151.3503 | 4.305814 | 25.59161 | 3.882986 | 168.5234 | 4.305669 | 153.7978 | 4.305589 |  |  | 41.42173 | 3.622481 | 144.347 | 4.306139 | 42.34806 | 3.626203
144.4794 | 4.305527 | 17.99637 | 3.938193 | 151.4155 | 4.306095 | 25.84009 | 3.884972 | 168.6863 | 4.306035 | 153.8614 | 4.305744 |  |  | 42.10078 | 3.615238 | 144.3942 | 4.306227 | 42.87741 | 3.62154
144.5335 | 4.305533 | 18.24629 | 3.942181 | 151.4808 | 4.305813 | 26.08857 | 3.886805 | 168.8457 | 4.305803 | 153.9247 | 4.305738 |  |  | 42.77982 | 3.607832 | 144.4412 | 4.305951 | 43.40676 | 3.616944
144.5873 | 4.30555 | 18.49629 | 3.945987 | 151.5457 | 4.305991 | 26.33696 | 3.888627 | 169.0044 | 4.305557 | 153.9874 | 4.305562 |  |  | 43.45887 | 3.601045 | 144.4881 | 4.306262 | 43.93611 | 3.612595
144.6412 | 4.305415 | 18.74621 | 3.949551 | 151.6097 | 4.305663 | 26.58545 | 3.891092 | 169.1667 | 4.306775 | 154.0498 | 4.3058 |  |  | 44.13791 | 3.593738 | 144.5348 | 4.306236 | 44.46546 | 3.607755
144.6951 | 4.305319 | 18.99613 | 3.953423 | 151.6732 | 4.305775 | 26.83393 | 3.892769 | 169.3266 | 4.305513 | 154.1118 | 4.305476 |  |  | 44.81696 | 3.586546 | 144.5812 | 4.306057 | 44.99481 | 3.603354
144.7489 | 4.305474 | 19.24605 | 3.957343 | 151.7375 | 4.305843 | 27.08241 | 3.894404 | 169.4793 | 4.306071 | 154.1734 | 4.305838 |  |  | 45.496 | 3.579508 | 144.6276 | 4.306082 | 45.52417 | 3.59878
144.8027 | 4.305312 | 19.49605 | 3.960775 | 151.8012 | 4.306051 | 27.3308 | 3.896921 | 169.6311 | 4.305202 | 154.2347 | 4.305745 |  |  | 46.17505 | 3.572147 | 144.674 | 4.306224 | 46.05352 | 3.593994
144.8563 | 4.305317 | 19.74597 | 3.964577 | 151.8618 | 4.306026 | 27.57929 | 3.898887 | 169.7824 | 4.30567 | 154.2957 | 4.305623 |  |  | 46.85409 | 3.564668 | 144.7199 | 4.306161 | 46.58287 | 3.588968
144.9098 | 4.305087 | 19.99589 | 3.968229 | 151.9239 | 4.305769 | 27.82777 | 3.900889 | 169.9335 | 4.306177 | 154.3563 | 4.305683 |  |  | 47.53314 | 3.556682 | 144.7657 | 4.306343 | 47.11222 | 3.584394
144.9631 | 4.305362 | 20.24589 | 3.972117 | 151.9862 | 4.305815 | 28.07625 | 3.902447 | 170.0778 | 4.306122 | 154.4163 | 4.305722 |  |  | 48.21218 | 3.548775 | 144.8113 | 4.306119 | 47.64157 | 3.579861
145.0162 | 4.305179 | 20.49581 | 3.975792 | 152.048 | 4.306003 | 28.32464 | 3.90444 | 170.2237 | 4.306253 | 154.4761 | 4.305804 |  |  | 48.89123 | 3.541065 | 144.8567 | 4.306139 | 48.17093 | 3.575154
145.0693 | 4.305548 | 20.74573 | 3.979597 | 152.1092 | 4.305749 | 28.573125 | 3.906736 | 170.368 | 4.30595 | 154.5354 | 4.305607 |  |  | 49.57027 | 3.532258 | 144.9019 | 4.306208 | 48.70028 | 3.569974
145.1221 | 4.30542 | 20.99573 | 3.983284 | 152.1701 | 4.305865 | 28.82161 | 3.908959 | 170.5105 | 4.305274 | 154.5945 | 4.305569 |  |  | 50.24932 | 3.523806 | 144.9469 | 4.306312 | 49.22963 | 3.564661
145.1749 | 4.3054 | 21.24565 | 3.98687 | 152.233125 | 4.306084 | 29.07009 | 3.910769 | 170.6529 | 4.306562 | 154.6532 | 4.305569 |  |  | 50.92836 | 3.515103 | 144.9916 | 4.306307 | 49.75898 | 3.559569
145.2273 | 4.305526 | 21.49565 | 3.990753 | 152.2958 | 4.30599 | 29.31848 | 3.913285 | 170.7917 | 4.306431 | 154.7115 | 4.305627 |  |  | 51.6075 | 3.505839 | 145.0363 | 4.306228 | 50.28833 | 3.554364
145.2798 | 4.305394 | 21.74556 | 3.994474 | 152.355625 | 4.305759 | 29.56696 | 3.914652 | 170.9299 | 4.305441 | 154.7695 | 4.305623 |  |  | 52.28655 | 3.496564 | 145.0815 | 4.306219 | 50.81769 | 3.548732
145.3327 | 4.305505 | 21.99548 | 3.998259 | 152.4151 | 4.306026 | 29.81545 | 3.917192 | 171.0679 | 4.30573 | 154.8271 | 4.305573 |  |  | 52.96559 | 3.486771 | 145.126 | 4.30603 | 51.34704 | 3.543094
145.3852 | 4.305413 | 22.24548 | 4.00193 | 152.47375 | 4.305818 | 30.06393 | 3.9192 | 171.2077 | 4.306461 | 154.8845 | 4.305405 |  |  | 53.64464 | 3.475903 | 145.17 | 4.306058 | 51.8763 | 3.53715
145.4373 | 4.305493 | 22.4954 | 4.005953 | 152.5349 | 4.30609 | 30.31232 | 3.921294 | 171.3369 | 4.305539 | 154.9414 | 4.305697 |  |  | 54.32359 | 3.465117 | 145.2141 | 4.306164 | 52.40565 | 3.530963
145.4893 | 4.305462 | 22.74532 | 4.009604 | 152.594 | 4.305901 | 30.5608 | 3.923572 | 171.4748 | 4.306161 | 154.9979 | 4.305751 |  |  | 55.00263 | 3.453311 | 145.258 | 4.306032 | 52.935 | 3.524718
145.5413 | 4.305483 | 22.99532 | 4.013219 | 152.6532 | 4.305784 | 30.80929 | 3.925129 | 171.6139 | 4.30677 | 155.0541 | 4.305639 |  |  | 55.68168 | 3.441181 | 145.3016 | 4.30601 | 53.46435 | 3.518334
145.5931 | 4.305507 | 23.24524 | 4.01709 | 152.7121 | 4.306108 | 31.05777 | 3.927446 | 171.7416 | 4.305834 | 155.1101 | 4.30553 |  |  | 56.36072 | 3.428666 | 145.345 | 4.306295 | 53.9937 | 3.5116
145.6448 | 4.30549 | 23.49516 | 4.020869 | 152.7705 | 4.305989 | 31.30625 | 3.929782 | 171.8794 | 4.305292 | 155.1656 | 4.305411 |  |  | 57.03977 | 3.415705 | 145.3882 | 4.30632 | 54.52306 | 3.504624
145.6961 | 4.305394 | 23.74516 | 4.024684 | 152.8286 | 4.305916 | 31.55464 | 3.931911 | 172.0072 | 4.305409 | 155.221 | 4.305287 |  |  | 57.71881 | 3.402062 | 145.4313 | 4.306055 | 55.05241 | 3.497156
145.7476 | 4.305519 | 23.99508 | 4.028549 | 152.8863 | 4.306021 | 31.803125 | 3.933773 | 172.1332 | 4.306331 | 155.276 | 4.305715 |  |  | 58.39786 | 3.387346 | 145.4744 | 4.306331 | 55.58176 | 3.489279
145.7989 | 4.30551 | 24.245 | 4.032474 | 152.945 | 4.305984 | 32.05161 | 3.936073 | 172.2537 | 4.305941 | 155.3306 | 4.305676 |  |  | 59.07691 | 3.372566 | 145.5172 | 4.306149 | 56.11111 | 3.481027
145.85 | 4.305598 | 24.495 | 4.036024 | 153.0021 | 4.305799 | 32.30009 | 3.937902 | 172.3784 | 4.305329 | 155.385 | 4.305654 |  |  | 59.75604 | 3.357786 | 145.5599 | 4.306216 | 56.64046 | 3.471987
145.9013 | 4.305509 | 24.74492 | 4.039935 | 153.0616 | 4.305734 | 32.54848 | 3.940017 | 172.5064 | 4.304926 | 155.439 | 4.305395 |  |  | 60.43509 | 3.3418 | 145.6024 | 4.306176 | 57.16981 | 3.462562
145.9522 | 4.305352 | 24.99484 | 4.043622 | 153.1179 | 4.305892 | 32.79696 | 3.942176 | 172.631 | 4.305609 | 155.4928 | 4.305783 |  |  | 61.11413 | 3.324789 | 145.6448 | 4.306347 | 57.69917 | 3.45224
146.0031 | 4.305438 | 25.24484 | 4.047525 | 153.176 | 4.305961 | 33.04545 | 3.944176 | 172.7571 | 4.306508 | 155.5462 | 4.305807 |  |  | 61.79318 | 3.307552 | 145.6871 | 4.306289 | 58.22852 | 3.441271
146.054 | 4.305423 | 25.49476 | 4.051419 | 153.233125 | 4.305992 | 33.29393 | 3.946586 | 172.8809 | 4.305069 | 155.5993 | 4.30584 |  |  | 62.47222 | 3.289599 | 145.7291 | 4.306001 | 58.75787 | 3.429621
146.1044 | 4.305382 | 25.74476 | 4.055186 | 153.290625 | 4.305943 | 33.54232 | 3.94852 | 173.002 | 4.305366 | 155.6521 | 4.305548 |  |  | 63.15127 | 3.270318 | 145.7709 | 4.306292 | 59.28722 | 3.417354
146.1546 | 4.305434 | 25.99468 | 4.059041 | 153.3483 | 4.30579 | 33.7908 | 3.950877 | 173.1124 | 4.306472 | 155.7047 | 4.305802 |  |  | 63.83031 | 3.250196 | 145.8127 | 4.306165 | 59.81657 | 3.404224
146.2052 | 4.305288 | 26.2446 | 4.062885 | 153.4045 | 4.30579 | 34.03929 | 3.95281 | 173.2313 | 4.30626 | 155.7568 | 4.305752 |  |  | 64.50936 | 3.228289 | 145.8543 | 4.306118 | 60.34593 | 3.389739
146.2552 | 4.305575 | 26.4946 | 4.066704 | 153.4604 | 4.305816 | 34.28777 | 3.954803 | 173.3477 | 4.305645 | 155.8088 | 4.305794 |  |  | 65.1884 | 3.205994 | 145.8956 | 4.306097 | 60.87528 | 3.374484
146.305 | 4.305322 | 26.74452 | 4.07076 | 153.515 | 4.305764 | 34.53616 | 3.957075 | 173.4684 | 4.306113 | 155.8605 | 4.305697 |  |  | 65.86745 | 3.182788 | 145.9371 | 4.306093 | 61.40463 | 3.358101
146.3551 | 4.305315 | 26.99444 | 4.074343 | 153.5687 | 4.306028 | 34.78464 | 3.959331 | 173.5843 | 4.306255 | 155.9118 | 4.305834 |  |  | 66.54649 | 3.157 | 145.9782 | 4.306402 | 61.93398 | 3.340213
146.405 | 4.305419 | 27.24435 | 4.078487 | 153.6254 | 4.30601 | 35.033125 | 3.961769 | 173.7012 | 4.306191 | 155.963 | 4.305755 |  |  | 67.22554 | 3.131227 | 146.0194 | 4.306192 | 62.46333 | 3.320953
146.4549 | 4.3052 | 27.49435 | 4.082204 | 153.6804 | 4.305807 | 35.28152 | 3.963472 | 173.8176 | 4.305326 | 156.0137 | 4.305757 |  |  | 67.90458 | 3.102244 | 146.0602 | 4.306308 | 62.99269 | 3.29998
146.5045 | 4.305479 | 27.74427 | 4.086031 | 153.737 | 4.305831 | 35.53 | 3.965815 | 173.9321 | 4.305729 | 156.0643 | 4.305416 |  |  | 68.58364 | 3.071871 | 146.1009 | 4.306068 | 63.52204 | 3.277711
146.554 | 4.305517 | 27.99419 | 4.090139 | 153.791 | 4.305933 | 35.77848 | 3.968002 | 174.0453 | 4.305927 | 156.1145 | 4.305542 |  |  | 69.26267 | 3.039081 | 146.1419 | 4.306289 | 64.05139 | 3.253317
146.6038 | 4.305538 | 28.24411 | 4.094299 | 153.8446 | 4.305754 | 36.026875 | 3.970281 | 174.1597 | 4.305581 | 156.1645 | 4.30559 |  |  | 69.94172 | 3.007324 | 146.1827 | 4.306147 | 64.58074 | 3.226479
146.6534 | 4.30533 | 28.49411 | 4.098045 | 153.8972 | 4.305904 | 36.27536 | 3.972483 | 174.2683 | 4.305558 | 156.2141 | 4.305634 |  |  | 70.08549 | 2.999989 | 146.2231 | 4.306132 | 65.11009 | 3.197148
146.7025 | 4.305541 | 28.74403 | 4.101918 | 153.9491 | 4.30581 | 36.52384 | 3.974767 | 174.3793 | 4.30568 | 156.2635 | 4.305826 |  |  | 0.0003898635 | 3.554928 | 146.2632 | 4.306229 | 65.63944 | 3.165261
146.7514 | 4.305399 | 28.99395 | 4.10597 | 154.0023 | 4.305765 | 36.77232 | 3.976954 | 174.4976 | 4.305951 | 156.3127 | 4.305493 |  |  | 0.2500975 | 3.654637 | 146.3032 | 4.306245 | 66.1688 | 3.130431
146.8003 | 4.305412 | 29.24395 | 4.110014 | 154.0568 | 4.305865 | 37.02071 | 3.979117 | 174.6091 | 4.306113 | 156.3616 | 4.305644 |  |  | 0.5001949 | 3.666264 | 146.3431 | 4.306142 | 66.69815 | 3.091859
146.849 | 4.305374 | 29.49387 | 4.113802 | 154.1102 | 4.306058 | 37.2692 | 3.981282 | 174.7146 | 4.306375 | 156.4102 | 4.305749 |  |  | 0.7502924 | 3.674483 | 146.3831 | 4.306221 | 67.2275 | 3.049127
146.8977 | 4.305305 | 29.74379 | 4.117952 | 154.163125 | 4.305735 | 37.51768 | 3.983478 | 174.8221 | 4.305597 | 156.4586 | 4.30579 |  |  | 1.00039 | 3.681046 | 146.4228 | 4.306036 | 67.75685 | 3.001497
146.9464 | 4.305479 | 29.99379 | 4.121674 | 154.2158 | 4.30569 | 37.76616 | 3.985742 | 174.9334 | 4.305758 | 156.5068 | 4.305697 |  |  | 1.250487 | 3.687019 | 146.4623 | 4.306052 | 67.77269 | 2.999939
146.9948 | 4.3054 | 30.24371 | 4.125694 | 154.2691 | 4.305833 | 38.01464 | 3.987857 | 175.0403 | 4.306434 | 156.5547 | 4.305626 |  |  | 1.500585 | 3.692313 | 146.5019 | 4.306216 | 0.0003703704 | 3.370549
147.0431 | 4.305226 | 30.49371 | 4.129712 | 154.3214 | 4.305664 | 38.26304 | 3.990209 | 175.1448 | 4.305853 | 156.6024 | 4.305734 |  |  | 1.750682 | 3.697027 | 146.5413 | 4.306216 | 0.2499074 | 3.585293
147.0917 | 4.305247 | 30.74363 | 4.133794 | 154.3738 | 4.305603 | 38.51152 | 3.992809 | 175.2464 | 4.3058 | 156.6499 | 4.305596 |  |  | 2.00078 | 3.701931 | 146.5804 | 4.306294 | 0.4998148 | 3.601148
147.1398 | 4.305516 | 30.99355 | 4.137711 | 154.4257 | 4.306126 | 38.76 | 3.994937 | 175.3474 | 4.305317 | 156.697 | 4.305507 |  |  | 2.250975 | 3.706352 | 146.6194 | 4.306189 | 0.7498148 | 3.609607
147.1878 | 4.305433 | 31.24355 | 4.141549 | 154.4773 | 4.30591 | 39.00848 | 3.997409 | 175.4516 | 4.305793 | 156.744 | 4.305505 |  |  | 2.501072 | 3.710574 | 146.6581 | 4.306267 | 0.9997222 | 3.616139
147.2356 | 4.305204 | 31.49347 | 4.145691 | 154.530625 | 4.306188 | 39.256875 | 3.99995 | 175.554 | 4.306143 | 156.7906 | 4.305357 |  |  | 2.75117 | 3.714619 | 146.6969 | 4.306203 | 1.249722 | 3.621266
147.2834 | 4.305405 | 31.74339 | 4.149917 | 154.5825 | 4.30606 | 39.50536 | 4.001947 | 175.6551 | 4.306362 | 156.837 | 4.305571 |  |  | 3.001267 | 3.718367 | 146.7355 | 4.306161 | 1.49963 | 3.625923
147.3313 | 4.305465 | 31.99339 | 4.153558 | 154.6338 | 4.305798 | 39.75384 | 4.004752 | 175.7549 | 4.305691 | 156.8831 | 4.30562 |  |  | 3.251365 | 3.722146 | 146.7742 | 4.306195 | 1.749537 | 3.630335
147.3791 | 4.305277 | 32.24331 | 4.157845 | 154.6834 | 4.305773 | 40.00232 | 4.00667 | 175.8549 | 4.306233 | 156.929 | 4.305657 |  |  | 3.501462 | 3.72601 | 146.8125 | 4.306247 | 1.999537 | 3.634225
147.4267 | 4.305379 | 32.49323 | 4.161753 | 154.7354 | 4.305652 | 40.25071 | 4.009312 | 175.956 | 4.305791 | 156.9748 | 4.305597 |  |  | 3.751559 | 3.729438 | 146.8508 | 4.306173 | 2.249444 | 3.638051
147.4744 | 4.305359 | 32.74323 | 4.165815 | 154.7863 | 4.305947 | 40.4992 | 4.011571 | 176.0559 | 4.306029 | 157.0202 | 4.305322 |  |  | 4.001657 | 3.732804 | 146.8891 | 4.306237 | 2.499352 | 3.641622
147.5219 | 4.305483 | 32.99315 | 4.170085 | 154.83625 | 4.305838 | 40.74768 | 4.013547 | 176.1548 | 4.305401 | 157.0655 | 4.305658 |  |  | 4.251754 | 3.736261 | 146.9273 | 4.306189 | 2.749352 | 3.645162
147.5694 | 4.305479 | 33.24315 | 4.173789 | 154.8852 | 4.305897 | 40.99616 | 4.016516 | 176.2538 | 4.305573 | 157.1105 | 4.305494 |  |  | 4.501949 | 3.739609 | 146.9655 | 4.306292 | 2.999259 | 3.648405
147.6168 | 4.305453 | 33.49306 | 4.178135 | 154.9349 | 4.305609 | 41.24455 | 4.01865 | 176.3502 | 4.3055 | 157.1553 | 4.305817 |  |  | 4.752047 | 3.742626 | 147.0035 | 4.306173 | 3.249167 | 3.651674
147.6644 | 4.305559 | 33.74298 | 4.182051 | 154.9842 | 4.305871 | 41.49304 | 4.021079 | 176.4474 | 4.305425 | 157.1999 | 4.305693 |  |  | 5.002144 | 3.745652 | 147.0411 | 4.3062 | 3.499167 | 3.654713
147.7116 | 4.305332 | 33.99298 | 4.186223 | 155.035 | 4.305855 | 41.74152 | 4.023467 | 176.5443 | 4.305795 | 157.2441 | 4.305593 |  |  | 5.252242 | 3.74883 | 147.0787 | 4.306154 | 3.749074 | 3.657661
147.7585 | 4.30552 | 34.2429 | 4.190048 | 155.0846 | 4.305638 | 41.99 | 4.025708 | 176.6397 | 4.30546 | 157.2882 | 4.305846 |  |  | 5.502339 | 3.751555 | 147.1166 | 4.306061 | 3.998981 | 3.660594
147.8057 | 4.305297 | 34.49282 | 4.194378 | 155.1324 | 4.305719 | 42.23839 | 4.028045 | 176.7363 | 4.306765 | 157.3321 | 4.305669 |  |  | 5.752437 | 3.75462 | 147.1541 | 4.306339 | 4.248981 | 3.663788
147.8529 | 4.30532 | 34.74282 | 4.198481 | 155.1821 | 4.305933 | 42.486875 | 4.030722 | 176.831 | 4.306081 | 157.3759 | 4.305489 |  |  | 6.002534 | 3.757487 | 147.1914 | 4.306069 | 4.498889 | 3.666224
147.8999 | 4.305362 | 34.99274 | 4.202628 | 155.231 | 4.305524 | 42.73536 | 4.033099 | 176.9248 | 4.305346 | 157.4194 | 4.305645 |  |  | 6.252632 | 3.760132 | 147.2287 | 4.306236 | 4.748889 | 3.669259
147.947 | 4.305514 | 35.24266 | 4.206658 | 155.2799 | 4.305744 | 42.98384 | 4.035582 | 177.0187 | 4.306111 | 157.4628 | 4.305575 |  |  | 6.502729 | 3.762827 | 147.2658 | 4.306262 | 4.998796 | 3.672119
147.994 | 4.305463 | 35.49266 | 4.210874 | 155.3285 | 4.305634 | 43.23223 | 4.037381 | 177.1124 | 4.306224 | 157.5057 | 4.305771 |  |  | 6.752827 | 3.765775 | 147.303 | 4.306238 | 5.248704 | 3.674739
148.0409 | 4.305298 | 35.74258 | 4.214987 | 155.3772 | 4.306094 | 43.48071 | 4.040459 | 177.2062 | 4.306143 | 157.5486 | 4.30562 |  |  | 7.002924 | 3.768442 | 147.3397 | 4.306136 | 5.498704 | 3.677721
148.0875 | 4.305388 | 35.9925 | 4.219022 | 155.4248 | 4.305582 | 43.7292 | 4.042643 | 177.2982 | 4.305527 | 157.5913 | 4.305569 |  |  | 7.253021 | 3.770748 | 147.3763 | 4.306112 | 5.748611 | 3.680214
148.134 | 4.305408 | 36.2425 | 4.223146 | 155.4736 | 4.305795 | 43.97768 | 4.044751 | 177.3888 | 4.306104 | 157.6337 | 4.30552 |  |  | 7.503216 | 3.773381 | 147.4128 | 4.306221 | 5.998519 | 3.683082
148.1805 | 4.305276 | 36.49242 | 4.227351 | 155.5214 | 4.306052 | 44.22616 | 4.047425 | 177.4796 | 4.306016 | 157.676 | 4.305485 |  |  | 7.753315 | 3.77575 | 147.4492 | 4.306163 | 6.248519 | 3.685842
148.2269 | 4.305433 | 36.74242 | 4.231311 | 155.5691 | 4.305859 | 44.47455 | 4.04971 | 177.5711 | 4.305393 | 157.7179 | 4.305625 |  |  | 8.00341 | 3.778624 | 147.4854 | 4.306292 | 6.498426 | 3.688339
148.2731 | 4.305533 | 36.99234 | 4.235438 | 155.6161 | 4.305753 | 44.72304 | 4.051995 | 177.6656 | 4.30546 | 157.7597 | 4.305537 |  |  | 8.253509 | 3.780533 | 147.5216 | 4.306199 | 6.748333 | 3.690862
148.3194 | 4.305407 | 37.24226 | 4.239612 | 155.6636 | 4.305798 | 44.97152 | 4.054778 | 177.7531 | 4.30596 | 157.8014 | 4.305671 |  |  | 8.503606 | 3.783507 | 147.5577 | 4.306338 | 6.998333 | 3.693395
148.3656 | 4.305427 | 37.49226 | 4.243894 | 155.7109 | 4.305912 | 45.22 | 4.057151 | 177.843 | 4.305952 | 157.8428 | 4.305551 |  |  | 8.753704 | 3.78589 | 147.5938 | 4.306228 | 7.248241 | 3.695993
148.412 | 4.30556 | 37.74218 | 4.247973 | 155.758 | 4.306158 | 45.46839 | 4.059528 | 177.9297 | 4.306162 | 157.884 | 4.305677 |  |  | 9.003801 | 3.788214 | 147.6299 | 4.306098 | 7.498148 | 3.698333
148.4582 | 4.305238 | 37.99218 | 4.252166 | 155.805 | 4.305915 | 45.716875 | 4.061721 | 178.0122 | 4.306309 | 157.925 | 4.30565 |  |  | 9.253996 | 3.790539 | 147.6658 | 4.306048 | 7.748148 | 3.70104
148.5046 | 4.305371 | 38.2421 | 4.256333 | 155.8517 | 4.30572 | 45.96536 | 4.064697 | 178.104 | 4.30593 | 157.9659 | 4.305717 |  |  | 9.504094 | 3.792941 | 147.7018 | 4.306561 | 7.998056 | 3.703384
148.5509 | 4.305493 | 38.49202 | 4.260189 | 155.8986 | 4.305683 | 46.21384 | 4.067316 | 178.1922 | 4.305302 | 158.0065 | 4.30577 |  |  | 9.754191 | 3.795312 | 147.7375 | 4.306163 | 8.248056 | 3.70569
148.597 | 4.305497 | 38.74202 | 4.2645 | 155.9453 | 4.305871 | 46.46232 | 4.06996 | 178.279 | 4.305279 | 158.0469 | 4.305551 |  |  | 10.00429 | 3.797115 | 147.7731 | 4.30627 | 8.497963 | 3.708031
148.643 | 4.305417 | 38.99194 | 4.268931 | 155.9911 | 4.305941 | 46.71071 | 4.071627 | 178.3672 | 4.306202 | 158.0871 | 4.305546 |  |  | 10.25439 | 3.799574 | 147.8085 | 4.30606 | 8.74787 | 3.71049
148.6888 | 4.305334 | 39.24185 | 4.27282 | 156.037 | 4.305637 | 46.9592 | 4.074339 | 178.4633 | 4.305267 | 158.1272 | 4.305628 |  |  | 10.50448 | 3.801881 | 147.8439 | 4.306321 | 8.99787 | 3.712944
148.7348 | 4.305509 | 39.49185 | 4.27675 | 156.0843 | 4.305949 | 47.20768 | 4.07724 | 178.551 | 4.305515 | 158.167 | 4.305544 |  |  | 10.75458 | 3.804319 | 147.8789 | 4.30592 | 9.247778 | 3.715324
148.7801 | 4.305475 | 39.74177 | 4.28105 | 156.1307 | 4.306197 | 47.45616 | 4.079362 | 178.6321 | 4.305352 | 158.2067 | 4.305589 |  |  | 11.00468 | 3.806261 | 147.9141 | 4.306326 | 9.497685 | 3.717702
148.8257 | 4.30545 | 39.99177 | 4.285139 | 156.177 | 4.305853 | 47.70455 | 4.082521 | 178.7172 | 4.306278 | 158.2462 | 4.30582 |  |  | 11.25478 | 3.80843 | 147.9491 | 4.306289 | 9.747685 | 3.72006
148.871 | 4.30539 | 40.24169 | 4.289506 | 156.223125 | 4.305964 | 47.95304 | 4.085185 | 178.8029 | 4.306345 | 158.2855 | 4.305619 |  |  | 11.50487 | 3.810669 | 147.9844 | 4.306227 | 9.997593 | 3.722586
148.9166 | 4.305537 | 40.49161 | 4.293695 | 156.2671 | 4.305864 | 48.20152 | 4.087266 | 178.8852 | 4.30599 | 158.3247 | 4.305634 |  |  | 11.75507 | 3.813069 | 148.0194 | 4.306089 | 10.24759 | 3.724774
148.9623 | 4.305586 | 40.74161 | 4.297782 | 156.3122 | 4.305811 | 48.45 | 4.089579 | 178.9714 | 4.306001 | 158.3636 | 4.30565 |  |  | 12.00517 | 3.815168 | 148.0543 | 4.306185 | 10.4975 | 3.727165
149.008 | 4.30559 | 40.99161 | 4.301854 | 156.3582 | 4.305918 | 48.69839 | 4.092586 | 179.0515 | 4.305084 | 158.4023 | 4.305792 |  |  | 12.25526 | 3.817615 | 148.089 | 4.30611 | 10.74741 | 3.729377
149.0535 | 4.305285 | 41.24153 | 4.306071 | 156.4027 | 4.305694 | 48.946875 | 4.095142 | 179.134 | 4.306375 | 158.441 | 4.305755 |  |  | 12.50536 | 3.819425 | 148.1237 | 4.306371 | 10.99741 | 3.731695
149.099 | 4.305521 | 41.46048 | 4.305974 | 156.4479 | 4.305763 | 49.19536 | 4.097404 | 179.2148 | 4.305931 | 158.4793 | 4.305619 |  |  | 12.75546 | 3.821533 | 148.1583 | 4.306261 | 11.24731 | 3.733758
149.1446 | 4.305491 | 41.65419 | 4.305782 | 156.4938 | 4.305581 | 49.44384 | 4.099988 | 179.3007 | 4.306175 | 158.5174 | 4.305488 |  |  | 13.00556 | 3.823817 | 148.1926 | 4.306177 | 11.49722 | 3.736274
149.1901 | 4.30543 | 41.83282 | 4.305831 | 156.5396 | 4.305517 | 49.69223 | 4.102888 | 179.3828 | 4.30657 | 158.5554 | 4.305537 |  |  | 13.25565 | 3.826145 | 148.2269 | 4.306226 | 11.74722 | 3.738548
149.2356 | 4.305326 | 42.00032 | 4.305948 | 156.5829 | 4.305869 | 49.940625 | 4.105401 | 179.4609 | 4.305395 | 158.5932 | 4.305852 |  |  | 13.50575 | 3.828213 | 148.2613 | 4.30606 | 11.99713 | 3.740787
149.281 | 4.305426 | 42.15911 | 4.305858 | 156.6275 | 4.306048 | 50.18911 | 4.108274 | 179.5421 | 4.305442 | 158.6309 | 4.305421 |  |  | 13.75595 | 3.830264 | 148.2955 | 4.306301 | 12.24704 | 3.743233
149.3265 | 4.305175 | 42.31089 | 4.306056 | 156.6713 | 4.305588 | 50.43759 | 4.1107 | 179.6173 | 4.30618 | 158.6683 | 4.305852 |  |  | 14.00604 | 3.832561 | 148.3295 | 4.306119 | 12.49704 | 3.745413
149.3718 | 4.30536 | 42.45653 | 4.305786 | 156.7154 | 4.305942 | 50.68607 | 4.113073 | 179.6932 | 4.305308 | 158.7055 | 4.305402 |  |  | 14.25614 | 3.834675 | 148.3634 | 4.306257 | 12.74694 | 3.747561
149.4171 | 4.305446 | 42.59685 | 4.305951 | 156.7597 | 4.305761 | 50.93455 | 4.115905 | 179.7735 | 4.305212 | 158.7426 | 4.305647 |  |  | 14.50624 | 3.836428 | 148.3973 | 4.306114 | 12.99685 | 3.749797
149.4622 | 4.305226 | 42.73226 | 4.305786 | 156.8032 | 4.306056 | 51.18295 | 4.118457 | 179.851 | 4.306376 | 158.7796 | 4.305513 |  |  | 14.75634 | 3.838662 | 148.431 | 4.306271 | 13.24685 | 3.752145
149.5073 | 4.305555 | 42.86315 | 4.305854 | 156.8468 | 4.30592 | 51.43143 | 4.120835 | 179.9298 | 4.306251 | 158.8164 | 4.30551 |  |  | 15.00643 | 3.840733 | 148.4644 | 4.306219 | 13.49676 | 3.754372
149.5522 | 4.30563 | 42.98968 | 4.305771 | 156.8901 | 4.305692 | 51.67991 | 4.1237 | 180.0002 | 4.30616 | 158.853 | 4.305439 |  |  | 15.25653 | 3.843009 | 148.4978 | 4.306105 | 13.74667 | 3.756093
149.5972 | 4.305222 | 43.11218 | 4.305825 | 156.9337 | 4.305709 | 51.92839 | 4.126494 | 180.08 | 4.305776 | 158.8895 | 4.30546 |  |  | 15.50663 | 3.845068 | 148.5312 | 4.306046 | 13.99667 | 3.758619
149.6424 | 4.305433 | 43.23113 | 4.30595 | 156.9772 | 4.305731 | 52.17679 | 4.129012 | 180.1584 | 4.305626 | 158.9259 | 4.305602 |  |  | 15.75673 | 3.847091 | 148.5644 | 4.306138 | 14.24657 | 3.760785
149.6873 | 4.305438 | 43.34669 | 4.305852 | 157.0196 | 4.305822 | 52.42527 | 4.131761 | 180.2363 | 4.305317 | 158.9619 | 4.305692 |  |  | 16.00682 | 3.849224 | 148.5978 | 4.305959 | 14.49648 | 3.763256
149.7325 | 4.305086 | 43.45935 | 4.30599 | 157.0622 | 4.305862 | 52.67375 | 4.134316 | 180.3152 | 4.305941 | 158.998 | 4.305709 |  |  | 16.25702 | 3.851407 | 148.631 | 4.306246 | 14.74648 | 3.765364
149.7777 | 4.305387 | 43.56888 | 4.306075 | 157.1046 | 4.305908 | 52.92214 | 4.137123 | 180.3922 | 4.305362 | 159.0337 | 4.305614 |  |  | 16.50712 | 3.853241 | 148.6644 | 4.306078 | 14.99639 | 3.767665
149.8229 | 4.305485 | 43.67605 | 4.305758 | 157.1455 | 4.305829 | 53.170625 | 4.139337 | 180.4707 | 4.306601 | 159.0695 | 4.305917 |  |  | 16.75721 | 3.855484 | 148.6975 | 4.306343 | 15.2463 | 3.769805
149.8679 | 4.305555 | 43.78081 | 4.305838 | 157.1877 | 4.305551 | 53.41911 | 4.142103 | 180.548 | 4.306058 | 159.1051 | 4.305523 |  |  | 17.00731 | 3.857593 | 148.7301 | 4.306129 | 15.4963 | 3.772198
149.9127 | 4.305504 | 43.88298 | 4.305836 | 157.2309 | 4.305994 | 53.66759 | 4.144659 | 180.625 | 4.306224 | 159.1405 | 4.30576 |  |  | 17.25741 | 3.859776 | 148.7629 | 4.306154 | 15.7462 | 3.774375
149.9577 | 4.305455 | 43.98282 | 4.305862 | 157.273125 | 4.305981 | 53.91607 | 4.147696 | 180.7018 | 4.306097 | 159.1757 | 4.305595 |  |  | 17.5075 | 3.86164 | 148.796 | 4.306267 | 15.99611 | 3.776596
150.0029 | 4.305287 | 44.08048 | 4.306053 | 157.314 | 4.305886 | 54.16455 | 4.15043 | 180.7815 | 4.305132 | 159.2109 | 4.305701 |  |  | 17.7576 | 3.863925 | 148.8289 | 4.306379 | 16.24602 | 3.778728
150.0481 | 4.305309 | 44.17605 | 4.305832 | 157.3555 | 4.306039 | 54.41295 | 4.152941 | 180.8655 | 4.305855 | 159.2459 | 4.305579 |  |  | 18.0077 | 3.866139 | 148.8615 | 4.30617 | 16.49602 | 3.78121
150.0931 | 4.305228 | 44.26952 | 4.306031 | 157.3975 | 4.30589 | 54.66143 | 4.155296 | 180.938 | 4.305502 | 159.2807 | 4.305667 |  |  | 18.25789 | 3.868215 | 148.8942 | 4.306195 | 16.74593 | 3.783379
150.1381 | 4.305288 | 44.36097 | 4.305737 | 157.4396 | 4.305955 | 54.90991 | 4.158201 | 181.0168 | 4.305198 | 159.3153 | 4.305721 |  |  | 18.50799 | 3.869945 | 148.9268 | 4.306144 | 16.99583 | 3.785671
150.1832 | 4.305402 | 44.45056 | 4.305827 | 157.4812 | 4.30572 | 55.15839 | 4.160672 | 181.0955 | 4.306326 | 159.3498 | 4.30575 |  |  | 18.75809 | 3.87227 | 148.9592 | 4.306113 | 17.24574 | 3.787905
150.2283 | 4.305447 | 44.53871 | 4.30587 | 157.5226 | 4.305704 | 55.40679 | 4.163745 | 181.1673 | 4.305181 | 159.384 | 4.305692 |  |  | 19.00819 | 3.874435 | 148.9916 | 4.306123 | 17.49574 | 3.790409
150.2732 | 4.305439 | 44.62508 | 4.305979 | 157.56375 | 4.305806 | 55.65527 | 4.166273 | 181.2423 | 4.305165 | 159.4182 | 4.305487 |  |  | 19.25828 | 3.876413 | 149.0239 | 4.306054 | 17.74565 | 3.792515
150.3182 | 4.305248 | 44.70968 | 4.305776 | 157.6054 | 4.305979 | 55.90375 | 4.168875 | 181.3168 | 4.305916 | 159.4522 | 4.305567 |  |  | 19.50838 | 3.878688 | 149.0562 | 4.306116 | 17.99556 | 3.794726
150.3633 | 4.305515 | 44.79282 | 4.305824 | 157.6464 | 4.30597 | 56.15224 | 4.17178 | 181.391 | 4.305533 | 159.4861 | 4.305578 |  |  | 19.75848 | 3.880847 | 149.0882 | 4.30651 | 18.24556 | 3.796877
150.4082 | 4.305496 | 44.87444 | 4.306077 | 157.6873 | 4.30592 | 56.400625 | 4.1744 | 181.4613 | 4.305419 | 159.5198 | 4.305609 |  |  | 20.00858 | 3.882734 | 149.1203 | 4.306229 | 18.49546 | 3.799446
150.4532 | 4.305292 | 44.95452 | 4.305792 | 157.729 | 4.306087 | 56.64911 | 4.177255 | 181.536 | 4.305948 | 159.5533 | 4.305582 |  |  | 20.25867 | 3.884655 | 149.152 | 4.306117 | 18.74537 | 3.80153
150.4982 | 4.305149 | 45.03298 | 4.305823 | 157.7701 | 4.305671 | 56.89759 | 4.179697 | 181.6107 | 4.305991 | 159.5867 | 4.305752 |  |  | 20.50877 | 3.887252 | 149.184 | 4.306186 | 18.99528 | 3.803984
150.5433 | 4.305518 | 45.1104 | 4.305962 | 157.8102 | 4.305743 | 57.14607 | 4.182426 | 181.6837 | 4.305687 | 159.62 | 4.305682 |  |  | 20.75887 | 3.889342 | 149.2158 | 4.306277 | 19.24528 | 3.806235
150.5886 | 4.305514 | 45.18653 | 4.305553 | 157.8511 | 4.305721 | 57.39446 | 4.185517 | 181.7521 | 4.305993 | 159.6531 | 4.305522 |  |  | 21.00906 | 3.891333 | 149.2474 | 4.306092 | 19.49519 | 3.808492
150.6338 | 4.305395 | 45.26153 | 4.305874 | 157.8924 | 4.305767 | 57.64295 | 4.188138 | 181.8216 | 4.305347 | 159.6861 | 4.305617 |  |  | 21.25916 | 3.893515 | 149.2791 | 4.306285 | 19.74509 | 3.810945
150.679 | 4.305152 | 45.33508 | 4.305835 | 157.9322 | 4.305911 | 57.89143 | 4.19081 | 181.9023 | 4.305633 | 159.7188 | 4.30566 |  |  | 21.50926 | 3.89558 | 149.3108 | 4.305981 | 19.995 | 3.813053
150.7244 | 4.305398 | 45.40766 | 4.305897 | 157.9721 | 4.305498 | 58.13982 | 4.193675 | 181.9704 | 4.305892 | 159.7515 | 4.305592 |  |  | 21.75936 | 3.897784 | 149.3424 | 4.306237 | 20.245 | 3.815536
150.7697 | 4.305184 | 45.47919 | 4.30576 | 158.0118 | 4.306119 | 58.3883 | 4.196397 | 182.0414 | 4.3052 | 159.7839 | 4.305736 |  |  | 22.00945 | 3.899877 | 149.3737 | 4.30625 | 20.49491 | 3.817934
150.8148 | 4.305206 | 45.54911 | 4.305548 | 158.051875 | 4.305666 | 58.63679 | 4.199101 | 182.1086 | 4.305202 | 159.8163 | 4.305203 |  |  | 22.25955 | 3.902011 | 149.4051 | 4.306114 | 20.74481 | 3.820181
150.86 | 4.30541 | 45.61798 | 4.305678 | 158.0908 | 4.306002 | 58.88527 | 4.201577 | 182.1818 | 4.305208 | 159.8485 | 4.305436 |  |  | 22.50965 | 3.904349 | 149.4362 | 4.306079 | 20.99472 | 3.822466
150.9051 | 4.305391 | 45.68613 | 4.305948 | 158.130625 | 4.305673 | 59.13366 | 4.204551 | 182.2482 | 4.306389 | 159.8806 | 4.305584 |  |  | 22.75975 | 3.906385 | 149.4673 | 4.305981 | 21.24472 | 3.825022
150.9503 | 4.305395 | 45.75347 | 4.305775 | 158.1708 | 4.305801 | 59.38214 | 4.206814 | 182.3184 | 4.306099 | 159.9126 | 4.305568 |  |  | 23.00984 | 3.908372 | 149.4984 | 4.306325 | 21.49463 | 3.827511
150.9956 | 4.305313 | 45.8196 | 4.305913 | 158.2104 | 4.305676 | 59.630625 | 4.20955 | 182.3859 | 4.305638 | 159.9445 | 4.305748 |  |  | 23.25994 | 3.910562 | 149.5294 | 4.306337 | 21.74454 | 3.829623
151.0406 | 4.305434 | 45.88484 | 4.305717 | 158.249 | 4.305907 | 59.87911 | 4.21231 | 182.4544 | 4.305388 | 159.9762 | 4.305536 |  |  | 23.51004 | 3.913006 | 149.5604 | 4.306345 | 21.99454 | 3.832211
151.0855 | 4.305365 | 45.94935 | 4.305984 | 158.2868 | 4.305794 | 60.1275 | 4.215666 | 182.5239 | 4.305212 | 160.0078 | 4.305542 |  |  | 23.76014 | 3.915177 | 149.5911 | 4.306133 | 22.24444 | 3.834784
151.1306 | 4.30551 | 46.01306 | 4.305816 | 158.3271 | 4.305683 | 60.37598 | 4.218313 | 182.593 | 4.305664 | 160.0393 | 4.305505 |  |  | 24.01023 | 3.917038 | 149.6219 | 4.306331 | 22.49435 | 3.837142
151.1756 | 4.305381 | 46.07565 | 4.305955 | 158.3659 | 4.305847 | 60.62446 | 4.221034 | 182.6622 | 4.306228 | 160.0706 | 4.305457 |  |  | 24.26043 | 3.919252 | 149.6528 | 4.30621 | 22.74435 | 3.839277
151.2206 | 4.305233 | 46.13734 | 4.305742 | 158.4047 | 4.3058 | 60.87286 | 4.223516 | 182.7311 | 4.305466 | 160.1018 | 4.305705 |  |  | 24.51053 | 3.921457 | 149.6837 | 4.306179 | 22.99426 | 3.841897
151.2657 | 4.30532 | 46.19839 | 4.305815 | 158.4425 | 4.305813 | 61.12134 | 4.22623 | 182.7974 | 4.305879 | 160.133 | 4.305613 |  |  | 24.76062 | 3.923681 | 149.7144 | 4.306184 | 23.24417 | 3.844413
151.311 | 4.305249 | 46.25847 | 4.305943 | 158.4815 | 4.305723 | 61.36982 | 4.228896 | 182.8693 | 4.305303 | 160.1639 | 4.305723 |  |  | 25.01072 | 3.925878 | 149.7451 | 4.306326 | 23.49417 | 3.846701
151.356 | 4.305281 | 46.31774 | 4.305783 | 158.5196 | 4.305777 | 61.6183 | 4.23202 | 182.9383 | 4.305816 | 160.1949 | 4.305122 |  |  | 25.26082 | 3.928107 | 149.7756 | 4.306326 | 23.74407 | 3.849311
151.401 | 4.305411 | 46.37605 | 4.305763 | 158.558 | 4.305886 | 61.86679 | 4.234739 | 183.0087 | 4.305319 | 160.2255 | 4.305465 |  |  | 25.51092 | 3.930312 | 149.8063 | 4.306253 | 23.99398 | 3.851779
151.446 | 4.305326 | 46.43355 | 4.305831 | 158.5955 | 4.305858 | 62.11518 | 4.237437 | 183.0802 | 4.305286 | 160.2562 | 4.305491 |  |  | 25.76101 | 3.932268 | 149.8367 | 4.306047 | 24.24398 | 3.854334
151.4911 | 4.305472 | 46.49073 | 4.305765 | 158.6341 | 4.306003 | 62.36366 | 4.239889 | 183.146 | 4.30553 | 160.2866 | 4.305329 |  |  | 26.01111 | 3.934528 | 149.8669 | 4.306245 | 24.49389 | 3.856881
151.5359 | 4.305358 | 46.54702 | 4.305834 | 158.6721 | 4.30585 | 62.61214 | 4.242731 | 183.2144 | 4.306529 | 160.317 | 4.305541 |  |  | 26.26131 | 3.936912 | 149.897 | 4.3063 | 24.7438 | 3.859367
151.5806 | 4.305372 | 46.60258 | 4.305696 | 158.7103 | 4.305975 | 62.860625 | 4.245661 | 183.2819 | 4.305808 | 160.3471 | 4.305545 |  |  | 26.5114 | 3.938945 | 149.9272 | 4.306018 | 24.9938 | 3.861792
151.6255 | 4.305235 | 46.65766 | 4.3058 | 158.7484 | 4.305883 | 63.10902 | 4.24836 | 183.3538 | 4.305613 | 160.3772 | 4.305681 |  |  | 26.7615 | 3.940981 | 149.9573 | 4.306085 | 25.2437 | 3.863969
151.6704 | 4.305289 | 46.71185 | 4.305814 | 158.7862 | 4.305767 | 63.3575 | 4.251537 | 183.4214 | 4.305724 | 160.4072 | 4.305486 |  |  | 27.0116 | 3.943373 | 149.9872 | 4.306256 | 25.49361 | 3.866829
151.7151 | 4.305543 | 46.7654 | 4.305891 | 158.824 | 4.305666 | 63.60598 | 4.25391 | 183.4877 | 4.306368 | 160.437 | 4.305735 |  |  | 27.2617 | 3.945587 | 150.0171 | 4.305943 | 25.74361 | 3.869508
151.7598 | 4.30543 | 46.81823 | 4.305902 | 158.8623 | 4.305708 | 63.85446 | 4.25677 | 183.5517 | 4.306258 | 160.4667 | 4.305647 |  |  | 27.51179 | 3.947939 | 150.047 | 4.306135 | 25.99352 | 3.871899
151.8047 | 4.30548 | 46.87032 | 4.305953 | 158.8998 | 4.305557 | 64.10286 | 4.259215 | 183.6178 | 4.306569 | 160.4963 | 4.305505 |  |  | 27.76189 | 3.95023 | 150.0767 | 4.306471 | 26.24343 | 3.874655
151.8494 | 4.305396 | 46.92194 | 4.305651 | 158.9377 | 4.305897 | 64.35134 | 4.261743 | 183.6815 | 4.305484 | 160.5257 | 4.305617 |  |  | 28.01199 | 3.952454 | 150.1062 | 4.306217 | 26.49343 | 3.876992
151.8939 | 4.305188 | 46.97306 | 4.305877 | 158.9762 | 4.306074 | 64.59982 | 4.264787 | 183.7462 | 4.305359 | 160.5551 | 4.305288 |  |  | 28.26209 | 3.954821 | 150.1358 | 4.30618 | 26.74333 | 3.879734
151.9384 | 4.305558 | 47.02355 | 4.305756 | 159.0134 | 4.305551 | 64.84821 | 4.267525 | 183.8106 | 4.306147 | 160.5845 | 4.305687 |  |  | 28.51228 | 3.956842 | 150.1655 | 4.305877 | 26.99333 | 3.882329
151.9831 | 4.30534 | 47.07387 | 4.305799 | 159.051 | 4.306119 | 65.0967 | 4.270353 | 183.8744 | 4.305781 | 160.6135 | 4.305554 |  |  | 28.76238 | 3.959276 | 150.1948 | 4.306101 | 27.24324 | 3.884911
152.0273 | 4.305394 | 47.12323 | 4.305842 | 159.08875 | 4.305846 | 65.34518 | 4.273172 | 183.9384 | 4.306296 | 160.6426 | 4.30555 |  |  | 29.01248 | 3.961521 | 150.2243 | 4.306077 | 27.49315 | 3.887673
152.0719 | 4.305447 | 47.17185 | 4.305708 | 159.1265 | 4.305788 | 65.59366 | 4.276085 | 184.0032 | 4.306261 | 160.6715 | 4.30565 |  |  | 29.26257 | 3.963905 | 150.2535 | 4.306352 | 27.74315 | 3.890475
152.1164 | 4.305498 | 47.22008 | 4.305819 | 159.1641 | 4.30598 | 65.84205 | 4.278566 | 184.0657 | 4.305652 | 160.7002 | 4.305678 |  |  | 29.51267 | 3.966343 | 150.2829 | 4.306231 | 27.99306 | 3.892938
152.1607 | 4.305429 | 47.26774 | 4.305871 | 159.200625 | 4.30586 | 66.09054 | 4.281381 | 184.1298 | 4.306263 | 160.7289 | 4.305592 |  |  | 29.76277 | 3.968481 | 150.312 | 4.306337 | 28.24296 | 3.895711
152.2052 | 4.30546 | 47.31508 | 4.305903 | 159.2377 | 4.305744 | 66.33902 | 4.283832 | 184.1935 | 4.305349 | 160.7574 | 4.305602 |  |  | 30.01287 | 3.97062 | 150.3412 | 4.306188 | 28.49296 | 3.898313
152.2494 | 4.305434 | 47.36185 | 4.305613 | 159.2739 | 4.305938 | 66.58751 | 4.286774 | 184.2559 | 4.30523 | 160.786 | 4.305426 |  |  | 30.26296 | 3.973139 | 150.3704 | 4.306212 | 28.74287 | 3.901098
152.2938 | 4.305316 | 47.40823 | 4.305783 | 159.3105 | 4.305939 | 66.83589 | 4.289135 | 184.3193 | 4.305394 | 160.8144 | 4.305523 |  |  | 30.51306 | 3.975352 | 150.3994 | 4.306054 | 28.99287 | 3.903586
152.3381 | 4.305451 | 47.45427 | 4.305849 | 159.346875 | 4.305785 | 67.084375 | 4.291791 | 184.3814 | 4.305894 | 160.8427 | 4.305574 |  |  | 30.76316 | 3.97772 | 150.4285 | 4.306214 | 29.24278 | 3.90619
152.3824 | 4.305244 | 47.49976 | 4.305957 | 159.383125 | 4.305971 | 67.33286 | 4.294592 | 184.4439 | 4.305581 | 160.8709 | 4.305826 |  |  | 31.01335 | 3.980028 | 150.4575 | 4.305851 | 29.49269 | 3.90904
152.4269 | 4.305246 | 47.54452 | 4.305855 | 159.4195 | 4.306002 | 67.58134 | 4.297519 | 184.5059 | 4.306305 | 160.8988 | 4.30553 |  |  | 31.26345 | 3.982243 | 150.4865 | 4.306377 | 29.74269 | 3.912002
152.4711 | 4.305335 | 47.58887 | 4.305794 | 159.4557 | 4.305921 | 67.82973 | 4.300195 | 184.5668 | 4.305407 | 160.9268 | 4.305597 |  |  | 31.51355 | 3.984661 | 150.5152 | 4.306057 | 29.99259 | 3.914515
152.5153 | 4.305496 | 47.6329 | 4.305548 | 159.4916 | 4.306027 | 68.07821 | 4.303227 | 184.6289 | 4.306175 | 160.9546 | 4.305497 |  |  | 31.76365 | 3.987028 | 150.544 | 4.306181 | 30.24259 | 3.917301
152.5595 | 4.305453 | 47.67653 | 4.305826 | 159.5279 | 4.305882 | 68.29714 | 4.305632 | 184.6893 | 4.305828 | 160.9822 | 4.305515 |  |  | 32.01374 | 3.989269 | 150.5726 | 4.306038 | 30.4925 | 3.920225
152.6036 | 4.305385 | 47.71968 | 4.305917 | 159.5637 | 4.305953 | 0.001071429 | 4.268864 | 184.7503 | 4.305925 | 161.0099 | 4.305553 |  |  | 32.26384 | 3.991721 | 150.6012 | 4.306166 | 30.74241 | 3.923012
152.6477 | 4.305355 | 47.76234 | 4.305789 | 159.599375 | 4.305826 | 0.6607143 | 4.21888 | 184.8119 | 4.306259 | 161.0373 | 4.305749 |  |  | 32.51394 | 3.994069 | 150.6299 | 4.306131 | 30.99241 | 3.925705
152.6919 | 4.305466 | 47.80444 | 4.305636 | 159.6355 | 4.305926 | 1.321518 | 4.193584 | 184.8663 | 4.305785 | 161.0648 | 4.305577 |  |  | 32.76404 | 3.99653 | 150.6584 | 4.306105 | 31.24231 | 3.928534
152.736 | 4.305552 | 47.84629 | 4.305705 | 159.671 | 4.305844 | 1.982232 | 4.172762 | 184.9245 | 4.305776 | 161.0921 | 4.305552 |  |  | 33.01413 | 3.998705 | 150.687 | 4.306171 | 31.49231 | 3.93134
152.7802 | 4.305408 | 47.88766 | 4.305817 | 159.7068 | 4.305819 | 2.643036 | 4.15473 | 184.9826 | 4.305625 | 161.1194 | 4.305617 |  |  | 33.26423 | 4.001375 | 150.7155 | 4.306301 | 31.74222 | 3.934015
152.8244 | 4.305374 | 47.92855 | 4.305765 | 159.7422 | 4.305689 | 3.30375 | 4.138114 | 185.0433 | 4.305976 | 161.1464 | 4.30569 |  |  | 33.51433 | 4.003588 | 150.7438 | 4.306263 | 31.99213 | 3.93688
152.8685 | 4.305532 | 47.96927 | 4.305589 | 159.7777 | 4.305743 | 3.964464 | 4.122966 | 185.1088 | 4.305615 | 161.1734 | 4.305691 |  |  | 33.76452 | 4.006144 | 150.7721 | 4.306308 | 32.24213 | 3.939763
152.9126 | 4.305551 | 48.00944 | 4.305879 | 159.813125 | 4.305772 | 4.625268 | 4.10862 | 185.1727 | 4.30553 | 161.2003 | 4.305722 |  |  | 34.01462 | 4.008462 | 150.8005 | 4.306312 | 32.49204 | 3.942635
152.9566 | 4.305371 | 48.04927 | 4.305819 | 159.848125 | 4.30571 | 5.285982 | 4.094844 | 185.2343 | 4.305381 | 161.2271 | 4.305672 |  |  | 34.26472 | 4.01067 | 150.8286 | 4.306341 | 32.74204 | 3.945428
153.0005 | 4.305403 | 48.08871 | 4.305755 | 159.8829 | 4.30562 | 5.946786 | 4.081574 | 185.2996 | 4.306456 | 161.2538 | 4.305693 |  |  | 34.51481 | 4.013181 | 150.8568 | 4.30602 | 32.99194 | 3.9484
153.0444 | 4.305485 | 48.12781 | 4.305776 | 159.9183 | 4.305935 | 6.607499 | 4.069342 | 185.3645 | 4.305897 | 161.2804 | 4.305515 |  |  | 34.76491 | 4.015507 | 150.8848 | 4.306217 | 33.24194 | 3.95123
153.0882 | 4.305375 | 48.16661 | 4.305807 | 159.9535 | 4.305906 | 7.268214 | 4.057201 | 185.426 | 4.305253 | 161.3069 | 4.305491 |  |  | 35.01501 | 4.017713 | 150.9128 | 4.306092 | 33.49185 | 3.954181
153.132 | 4.305309 | 48.205 | 4.305924 | 159.9873 | 4.305889 | 7.929018 | 4.046024 | 185.484 | 4.305518 | 161.3332 | 4.305551 |  |  | 35.26511 | 4.020285 | 150.9408 | 4.306279 | 33.74176 | 3.957114
153.1759 | 4.305302 | 48.24306 | 4.305827 | 160.021875 | 4.305638 | 8.589732 | 4.034334 | 185.5434 | 4.306149 | 161.3595 | 4.305556 |  |  | 35.5152 | 4.022725 | 150.9688 | 4.306049 | 33.99176 | 3.960137
153.2197 | 4.305324 | 48.28081 | 4.305662 | 160.0565 | 4.305979 | 9.250446 | 4.023311 | 185.6009 | 4.305279 | 161.3856 | 4.305221 |  |  | 35.7653 | 4.025206 | 150.9967 | 4.306103 | 34.24167 | 3.963
153.2634 | 4.305491 | 48.31831 | 4.305802 | 160.09125 | 4.30582 | 9.91125 | 4.012629 | 185.6596 | 4.306244 | 161.4117 | 4.305891 |  |  | 36.0154 | 4.027455 | 151.0245 | 4.306222 | 34.49167 | 3.965905
153.3072 | 4.305566 | 48.35548 | 4.305754 | 160.1262 | 4.305719 | 10.57196 | 4.002489 | 185.718 | 4.305901 | 161.4377 | 4.305486 |  |  | 36.2655 | 4.029945 | 151.0521 | 4.306073 | 34.74157 | 3.9688
153.3508 | 4.305479 | 48.39234 | 4.305755 | 160.162 | 4.306104 | 11.23277 | 3.992641 | 185.7738 | 4.305352 | 161.4636 | 4.305642 |  |  | 36.51559 | 4.032404 | 151.0798 | 4.306253 | 34.99148 | 3.971736
153.3945 | 4.305361 | 48.42879 | 4.305886 | 160.1968 | 4.30609 | 11.89348 | 3.982594 | 185.8256 | 4.306199 | 161.4894 | 4.305646 |  |  | 36.76579 | 4.03493 | 151.1076 | 4.306197 | 35.24139 | 3.974682
153.4383 | 4.305528 | 48.465 | 4.305872 | 160.2316 | 4.305811 | 12.5542 | 3.972835 | 185.8826 | 4.306139 | 161.5151 | 4.305695 |  |  | 37.01589 | 4.037385 | 151.135 | 4.306229 | 35.49139 | 3.977793
153.4817 | 4.305384 | 48.50081 | 4.305971 | 160.2671 | 4.305759 | 13.215 | 3.963428 | 185.9348 | 4.305665 | 161.5407 | 4.305485 |  |  | 37.26598 | 4.039873 | 151.1624 | 4.3062 | 35.7413 | 3.980666
153.5252 | 4.305529 | 48.53637 | 4.305764 | 160.3014 | 4.305988 | 13.87571 | 3.954219 | 185.9918 | 4.305845 | 161.5663 | 4.305567 |  |  | 37.51608 | 4.042386 | 151.1897 | 4.306192 | 35.9913 | 3.983821
153.5684 | 4.305501 | 48.57161 | 4.305928 | 160.3358 | 4.305841 | 14.53643 | 3.944684 | 186.0512 | 4.30625 | 161.5917 | 4.305558 |  |  | 37.76618 | 4.044941 | 151.2172 | 4.306201 | 36.2412 | 3.986781
153.612 | 4.305397 | 48.60661 | 4.305915 | 160.3698 | 4.305837 | 15.19723 | 3.936587 | 186.1077 | 4.305789 | 161.6171 | 4.305706 |  |  | 38.01628 | 4.047328 | 151.2446 | 4.306145 | 36.4912 | 3.989854
153.6556 | 4.305381 | 48.64137 | 4.305859 | 160.40375 | 4.305811 | 15.85795 | 3.927569 | 186.167 | 4.306356 | 161.6423 | 4.305664 |  |  | 38.26637 | 4.049825 | 151.2721 | 4.306128 | 36.74111 | 3.992884
153.699 | 4.305214 | 48.67589 | 4.305636 | 160.4375 | 4.305725 | 16.51875 | 3.919213 | 186.2234 | 4.306269 | 161.6676 | 4.305735 |  |  | 38.51647 | 4.052249 | 151.2994 | 4.306174 | 36.99102 | 3.995903
153.7427 | 4.305424 | 48.71 | 4.305956 | 160.4714 | 4.305989 | 17.17946 | 3.910541 | 186.2793 | 4.305583 | 161.6927 | 4.305519 |  |  | 38.76657 | 4.054756 | 151.3269 | 4.3062 | 37.24102 | 3.998895
153.7862 | 4.305379 | 48.74387 | 4.305958 | 160.5048 | 4.305561 | 17.84018 | 3.902303 | 186.3345 | 4.30569 | 161.712 | 4.30557 |  |  | 39.01667 | 4.057184 | 151.3544 | 4.305949 | 37.49093 | 4.001941
153.83 | 4.305329 | 48.77742 | 4.305835 | 160.5376 | 4.306092 | 18.50098 | 3.893927 | 186.3915 | 4.305367 | 0.0009574467 | 4.2444 |  |  | 39.26686 | 4.059744 | 151.3818 | 4.306195 | 37.74093 | 4.005057
153.8737 | 4.305297 | 48.81081 | 4.305887 | 160.5707 | 4.305908 | 19.1617 | 3.885944 | 186.4484 | 4.305847 | 0.588617 | 4.147701 |  |  | 39.51696 | 4.062007 | 151.4091 | 4.306139 | 37.99083 | 4.008162
153.9173 | 4.305295 | 48.84379 | 4.305715 | 160.6036 | 4.305851 | 19.8225 | 3.878101 | 186.5051 | 4.305987 | 1.17734 | 4.118074 |  |  | 39.76706 | 4.064669 | 151.4365 | 4.306112 | 38.24083 | 4.011217
153.961 | 4.305583 | 48.87661 | 4.305939 | 160.637 | 4.305855 | 20.48321 | 3.870648 | 186.5604 | 4.306355 | 1.766064 | 4.093675 |  |  | 40.01715 | 4.067416 | 151.4635 | 4.306131 | 38.49074 | 4.014462
154.0044 | 4.305418 | 48.90911 | 4.305845 | 160.6709 | 4.306027 | 21.14393 | 3.862947 | 186.6187 | 4.306138 | 2.354681 | 4.072013 |  |  | 40.26725 | 4.069687 | 151.4904 | 4.306116 | 38.74065 | 4.017653
154.0476 | 4.305432 | 48.94145 | 4.305754 | 160.7039 | 4.30576 | 21.80473 | 3.854832 | 186.674 | 4.306416 | 2.943404 | 4.052541 |  |  | 40.51735 | 4.072191 | 151.5173 | 4.306136 | 38.99065 | 4.020568
154.0909 | 4.305388 | 48.97355 | 4.305781 | 160.7374 | 4.305782 | 22.46545 | 3.847384 | 186.7266 | 4.306083 | 3.532128 | 4.033987 |  |  | 40.76745 | 4.074819 | 151.5444 | 4.305976 | 39.24056 | 4.023715
154.1344 | 4.305434 | 49.00524 | 4.305824 | 160.7707 | 4.305609 | 23.12616 | 3.839806 | 186.7797 | 4.305616 | 4.120851 | 4.016615 |  |  | 41.01754 | 4.077266 | 151.5711 | 4.306109 | 39.49046 | 4.027056
154.1777 | 4.305459 | 49.03685 | 4.305868 | 160.804 | 4.30601 | 23.78696 | 3.832567 | 186.8336 | 4.305602 | 4.709468 | 4.000653 |  |  | 41.26764 | 4.079896 | 151.5979 | 4.306252 | 39.74046 | 4.029874
154.2208 | 4.305315 | 49.06806 | 4.305924 | 160.8371 | 4.305971 | 24.44768 | 3.82537 | 186.891 | 4.30542 | 5.298191 | 3.984917 |  |  | 41.51774 | 4.082466 | 151.6245 | 4.306172 | 39.99037 | 4.033216
154.2639 | 4.305382 | 49.09919 | 4.30565 | 160.8699 | 4.305658 | 25.10839 | 3.818155 | 186.9431 | 4.305858 | 5.886915 | 3.969877 |  |  | 41.76793 | 4.085035 | 151.6512 | 4.306239 | 40.24037 | 4.036412
154.307 | 4.305529 | 49.13008 | 4.305925 | 160.9029 | 4.305957 | 25.7692 | 3.811116 | 186.9994 | 4.305547 | 6.475532 | 3.955173 |  |  | 42.01803 | 4.087474 | 151.6779 | 4.306269 | 40.49028 | 4.039637
154.3502 | 4.305525 | 49.16065 | 4.305854 | 160.936 | 4.305825 | 26.42991 | 3.803878 | 187.0534 | 4.305366 | 7.064255 | 3.941129 |  |  | 42.26813 | 4.090034 | 151.7044 | 4.306121 | 40.74028 | 4.042594
154.3931 | 4.305545 | 49.19097 | 4.305848 | 160.9695 | 4.305904 | 27.09071 | 3.796765 | 187.1081 | 4.30562 | 7.652979 | 3.927425 |  |  | 42.51823 | 4.092612 | 151.7306 | 4.306187 | 40.99019 | 4.045949
154.4357 | 4.305587 | 49.22105 | 4.305923 | 161.003125 | 4.306017 | 27.75143 | 3.789965 | 187.1613 | 4.306191 | 8.241702 | 3.913941 |  |  | 42.76832 | 4.095259 | 151.7571 | 4.306174 | 41.24009 | 4.049081
154.4788 | 4.305337 | 49.25105 | 4.305638 | 161.0352 | 4.30585 | 28.41214 | 3.783253 | 187.2164 | 4.306084 | 8.830319 | 3.900826 |  |  | 43.01842 | 4.097607 | 151.7834 | 4.306187 | 41.49009 | 4.052515
154.5215 | 4.305433 | 49.28081 | 4.30581 | 161.0683 | 4.30592 | 29.07295 | 3.775825 | 187.2694 | 4.306447 | 9.419043 | 3.888025 |  |  | 43.26852 | 4.10026 | 151.8099 | 4.306196 | 41.74 | 4.05559
154.5644 | 4.305461 | 49.31032 | 4.30572 | 161.1004 | 4.305804 | 29.73366 | 3.76929 | 187.3237 | 4.30643 | 10.00777 | 3.875323 |  |  | 43.51862 | 4.102908 | 151.8361 | 4.306203 | 41.99 | 4.058862
154.6071 | 4.305329 | 49.33976 | 4.305845 | 161.1329 | 4.305379 | 30.39446 | 3.762453 | 187.3748 | 4.305691 | 10.59649 | 3.862987 |  |  | 43.76881 | 4.105588 | 151.8623 | 4.30624 | 42.23991 | 4.062328
154.6498 | 4.305475 | 49.36903 | 4.305683 | 161.1655 | 4.305907 | 31.05518 | 3.756172 | 187.4277 | 4.30533 | 11.18511 | 3.850649 |  |  | 44.01891 | 4.107901 | 151.8885 | 4.306253 | 42.48981 | 4.065223
154.6923 | 4.305365 | 49.39806 | 4.305912 | 161.1979 | 4.306099 | 31.71589 | 3.749203 | 187.4821 | 4.305163 | 11.77383 | 3.838592 |  |  | 44.26901 | 4.110535 | 151.9145 | 4.30609 | 42.73981 | 4.068769
154.7351 | 4.305367 | 49.42694 | 4.305801 | 161.2303 | 4.305728 | 32.3767 | 3.743053 | 187.5363 | 4.306184 | 12.36255 | 3.827321 |  |  | 44.5191 | 4.11325 | 151.9406 | 4.30623 | 42.98972 | 4.071819
154.7779 | 4.305487 | 49.45556 | 4.305982 | 161.2622 | 4.305607 | 33.03741 | 3.736491 | 187.5859 | 4.305253 | 12.95128 | 3.815576 |  |  | 44.7692 | 4.115846 | 151.9669 | 4.306063 | 43.23972 | 4.075344
154.8209 | 4.305251 | 49.48403 | 4.305875 | 161.2942 | 4.305857 | 33.69821 | 3.730244 | 187.6435 | 4.306119 | 13.53989 | 3.804379 |  |  | 45.0193 | 4.118481 | 151.9928 | 4.306169 | 43.48963 | 4.078738
154.8636 | 4.305539 | 49.51218 | 4.305827 | 161.3264 | 4.306015 | 34.35893 | 3.723628 | 187.6941 | 4.305911 | 14.12862 | 3.792568 |  |  | 45.2694 | 4.120902 | 152.0188 | 4.306203 | 43.73954 | 4.08182
154.9063 | 4.305395 | 49.54008 | 4.305832 | 161.3583 | 4.305837 | 35.01964 | 3.717778 | 187.7463 | 4.305946 | 14.71734 | 3.781648 |  |  | 45.51949 | 4.123662 | 152.0446 | 4.306196 | 43.98954 | 4.085233
154.9486 | 4.305487 | 49.56798 | 4.305906 | 161.3903 | 4.305979 | 35.68045 | 3.7113 | 187.7991 | 4.30524 | 15.30596 | 3.770745 |  |  | 45.76959 | 4.126291 | 152.0705 | 4.306281 | 44.23944 | 4.088322
154.9911 | 4.30548 | 49.59565 | 4.305785 | 161.422 | 4.305894 | 36.34116 | 3.705115 | 187.8519 | 4.305872 | 15.89468 | 3.76004 |  |  | 46.01969 | 4.128865 | 152.0962 | 4.306045 | 44.48935 | 4.091825
155.0335 | 4.305349 | 49.62315 | 4.305943 | 161.4539 | 4.305664 | 37.001875 | 3.69894 | 187.9023 | 4.305766 | 16.4834 | 3.749472 |  |  | 46.26979 | 4.13153 | 152.122 | 4.306167 | 44.73935 | 4.095082
155.0762 | 4.305459 | 49.65032 | 4.305836 | 161.4854 | 4.305762 | 37.66268 | 3.692015 | 187.9535 | 4.305486 | 17.07213 | 3.738756 |  |  | 46.51998 | 4.134003 | 152.1478 | 4.306138 | 44.98926 | 4.098526
155.1189 | 4.305319 | 49.67734 | 4.305715 | 161.5172 | 4.305593 | 38.32339 | 3.686727 | 188.0028 | 4.305819 | 17.66085 | 3.728519 |  |  | 46.77008 | 4.13671 | 152.1734 | 4.306041 | 45.23926 | 4.10171
155.1614 | 4.305397 | 49.70419 | 4.305793 | 161.5495 | 4.305716 | 38.9842 | 3.680464 | 188.0551 | 4.306287 | 18.24957 | 3.718091 |  |  | 47.02018 | 4.139315 | 152.1994 | 4.306096 | 45.48917 | 4.105057
155.2039 | 4.305266 | 49.73089 | 4.305814 | 161.5802 | 4.305609 | 39.64491 | 3.674568 | 188.1053 | 4.306258 | 18.8383 | 3.70796 |  |  | 47.27027 | 4.1418 | 152.2249 | 4.306207 | 45.73907 | 4.108543
155.2465 | 4.305534 | 49.75742 | 4.305719 | 161.6126 | 4.30597 | 40.30571 | 3.668661 | 188.1577 | 4.305568 | 19.42691 | 3.698022 |  |  | 47.52037 | 4.144219 | 152.2505 | 4.306003 | 45.98898 | 4.111968
155.2889 | 4.305595 | 49.78379 | 4.30579 | 161.6437 | 4.305851 | 40.96643 | 3.663147 | 188.2086 | 4.305345 | 20.01564 | 3.687899 |  |  | 47.77047 | 4.147035 | 152.276 | 4.306282 | 46.23898 | 4.115021
155.3314 | 4.30546 | 49.80976 | 4.305688 | 161.675 | 4.306122 | 41.62714 | 3.657406 | 188.2556 | 4.306126 | 20.60436 | 3.678178 |  |  | 48.02057 | 4.149819 | 152.3016 | 4.306199 | 46.48889 | 4.118901
155.3739 | 4.305566 | 49.83573 | 4.305879 | 161.7061 | 4.305626 | 42.28795 | 3.651437 | 188.3032 | 4.30511 | 21.19309 | 3.668121 |  |  | 48.27066 | 4.152569 | 152.327 | 4.306347 | 46.73889 | 4.122169
155.4162 | 4.305352 | 49.86161 | 4.30592 | 161.7374 | 4.305743 | 42.94866 | 3.645851 | 188.3545 | 4.305222 | 21.78181 | 3.658623 |  |  | 48.52076 | 4.155005 | 152.3525 | 4.306208 | 46.9888 | 4.125562
155.4586 | 4.305376 | 49.88718 | 4.306036 | 161.7686 | 4.305905 | 43.60946 | 3.640172 | 188.4054 | 4.30624 | 22.37043 | 3.649089 |  |  | 48.77086 | 4.157768 | 152.3778 | 4.306105 | 47.2387 | 4.128908
155.5009 | 4.305394 | 49.91258 | 4.30553 | 161.7996 | 4.306038 | 44.27018 | 3.634267 | 188.4585 | 4.306124 | 22.95915 | 3.63936 |  |  | 49.02096 | 4.160538 | 152.4032 | 4.306227 | 47.4887 | 4.132473
155.5432 | 4.305419 | 49.93782 | 4.30598 | 161.8297 | 4.306068 | 44.93089 | 3.628254 | 188.5036 | 4.305438 | 23.54787 | 3.629805 |  |  | 49.27115 | 4.163016 | 152.4284 | 4.306142 | 47.73861 | 4.135829
155.5853 | 4.305488 | 49.96298 | 4.3058 | 161.8612 | 4.305518 | 45.5917 | 3.622544 | 188.5552 | 4.306611 | 24.1366 | 3.620647 |  |  | 49.52125 | 4.165941 | 152.4537 | 4.305989 | 47.98852 | 4.13928
155.6276 | 4.305386 | 49.9879 | 4.305841 | 161.8918 | 4.305828 | 46.2524 | 3.616027 | 188.6112 | 4.305524 | 24.72532 | 3.611273 |  |  | 49.77135 | 4.168354 | 152.479 | 4.306074 | 48.23852 | 4.142548
155.6698 | 4.305434 | 50.01266 | 4.305826 | 161.9228 | 4.305779 | 46.913125 | 3.610016 | 188.6637 | 4.30585 | 25.31404 | 3.601783 |  |  | 50.02144 | 4.17131 | 152.5041 | 4.306137 | 48.48843 | 4.146049
155.7119 | 4.305405 | 50.03726 | 4.305795 | 161.9537 | 4.306006 | 47.57393 | 3.603914 | 188.715 | 4.30529 | 25.90266 | 3.592545 |  |  | 50.27154 | 4.173739 | 152.5145 | 4.306161 | 48.73833 | 4.149438
155.7542 | 4.305113 | 50.04 | 4.306035 | 161.9843 | 4.305485 | 48.23464 | 3.597963 | 188.7695 | 4.305752 | 26.49138 | 3.583127 |  |  | 50.52164 | 4.176461 | 0.0003703704 | 4.288656 | 48.98833 | 4.153046
155.7965 | 4.305304 | 0.0009677419 | 4.288764 | 162.0146 | 4.306106 | 48.89545 | 3.591718 | 188.8172 | 4.305641 | 27.08011 | 3.573459 |  |  | 50.77173 | 4.179127 | 0.25 | 4.207493 | 49.23824 | 4.15655
155.8385 | 4.305467 | 0.5954839 | 4.223144 | 162.0454 | 4.305915 | 49.55616 | 3.584989 | 188.8683 | 4.306394 | 27.66883 | 3.56425 |  |  | 51.02183 | 4.181846 | 0.5 | 4.187613 | 49.48815 | 4.160255
155.8806 | 4.305489 | 1.190887 | 4.192235 | 162.0762 | 4.30584 | 50.21679 | 3.578461 | 188.9172 | 4.306492 | 28.25755 | 3.554451 |  |  | 51.27193 | 4.184432 | 0.7500926 | 4.171638 | 49.73815 | 4.16348
155.9225 | 4.305361 | 1.786371 | 4.166698 | 162.1068 | 4.306081 | 50.87759 | 3.571587 | 188.9665 | 4.30616 | 28.84628 | 3.545293 |  |  | 51.52203 | 4.187173 | 1.000093 | 4.156977 | 49.98806 | 4.167024
155.9644 | 4.305389 | 2.381774 | 4.144031 | 162.137 | 4.305787 | 51.5383 | 3.564532 | 189.0153 | 4.306066 | 29.435 | 3.535375 |  |  | 51.77222 | 4.189862 | 1.250093 | 4.143864 | 50.23796 | 4.170111
156.0066 | 4.305358 | 2.977258 | 4.1238 | 162.1671 | 4.306139 | 52.19911 | 3.556724 | 189.0636 | 4.305342 | 30.02372 | 3.525411 |  |  | 52.02232 | 4.192411 | 1.500185 | 4.131542 | 50.48796 | 4.173865
156.0481 | 4.305521 | 3.572661 | 4.104478 | 162.1985 | 4.305743 | 52.85982 | 3.549275 | 189.1124 | 4.305558 | 30.61234 | 3.515074 |  |  | 52.27242 | 4.195223 | 1.750185 | 4.11956 | 50.73787 | 4.177427
156.0898 | 4.305537 | 4.168145 | 4.086918 | 162.2297 | 4.306137 | 53.52054 | 3.540652 | 189.162 | 4.306493 | 31.20106 | 3.505357 |  |  | 52.52251 | 4.197962 | 2.000278 | 4.10833 | 50.98787 | 4.180954
156.1314 | 4.305474 | 4.763548 | 4.069998 | 162.2598 | 4.305472 | 54.18134 | 3.532493 | 189.2105 | 4.305781 | 31.78979 | 3.494676 |  |  | 52.77261 | 4.200694 | 2.250278 | 4.097288 | 51.23778 | 4.184293
156.173 | 4.305395 | 5.359032 | 4.053785 | 162.2911 | 4.305851 | 54.84205 | 3.523607 | 189.2572 | 4.306391 | 32.37851 | 3.484033 |  |  | 53.02271 | 4.203437 | 2.50037 | 4.086312 | 51.48769 | 4.187972
156.2146 | 4.305281 | 5.954516 | 4.038654 | 162.3212 | 4.305894 | 55.50286 | 3.513038 | 189.3046 | 4.305427 | 32.96723 | 3.472955 |  |  | 53.27281 | 4.205914 | 2.75037 | 4.075854 | 51.73759 | 4.19145
156.2562 | 4.305386 | 6.549919 | 4.023965 | 162.3512 | 4.305707 | 56.16357 | 3.501871 | 189.354 | 4.306673 | 33.55596 | 3.462043 |  |  | 53.5229 | 4.208498 | 3.000463 | 4.065543 | 51.98759 | 4.194889
156.2979 | 4.305314 | 7.145403 | 4.009844 | 162.3813 | 4.306016 | 56.82429 | 3.490878 | 189.4021 | 4.306652 | 34.14468 | 3.450558 |  |  | 53.773 | 4.21117 | 3.250463 | 4.055597 | 52.2375 | 4.198605
156.3396 | 4.305349 | 7.740806 | 3.99603 | 162.41125 | 4.30584 | 57.48509 | 3.479438 | 189.4496 | 4.306293 | 34.7334 | 3.438583 |  |  | 54.0231 | 4.213868 | 3.500556 | 4.045238 | 52.48741 | 4.202001
156.3811 | 4.305159 | 8.33629 | 3.982728 | 162.4413 | 4.305464 | 58.1458 | 3.465684 | 189.4976 | 4.306547 | 35.32213 | 3.425887 |  |  | 54.2732 | 4.216542 | 3.750556 | 4.035299 | 52.73741 | 4.205739
156.4227 | 4.305287 | 8.931694 | 3.969944 | 162.4713 | 4.305855 | 58.80652 | 3.45108 | 189.5446 | 4.305444 | 35.91085 | 3.412803 |  |  | 54.52329 | 4.219375 | 4.000556 | 4.025307 | 52.98731 | 4.209029
156.4643 | 4.305334 | 9.527177 | 3.957556 | 162.50125 | 4.305765 | 59.46732 | 3.435326 | 189.5927 | 4.306201 | 36.49957 | 3.399652 |  |  | 54.77339 | 4.221933 | 4.250648 | 4.015317 | 53.23731 | 4.212914
156.5058 | 4.305573 | 10.12266 | 3.945083 | 162.5309 | 4.305907 | 60.12804 | 3.418432 | 189.6396 | 4.305518 | 37.0883 | 3.386141 |  |  | 55.02349 | 4.224725 | 4.500648 | 4.005498 | 53.48722 | 4.216088
156.5473 | 4.305373 | 10.71806 | 3.933329 | 162.5609 | 4.306094 | 60.78884 | 3.4005 | 189.6873 | 4.306259 | 37.67702 | 3.371744 |  |  | 55.27359 | 4.227568 | 4.750741 | 3.995709 | 53.73713 | 4.219597
156.5888 | 4.305403 | 11.31355 | 3.921766 | 162.5903 | 4.305879 | 61.44955 | 3.381307 | 189.734 | 4.305404 | 38.26574 | 3.356793 |  |  | 55.52368 | 4.23012 | 5.000741 | 3.985645 | 53.98713 | 4.223446
156.6302 | 4.305431 | 11.90895 | 3.910385 | 162.6197 | 4.305576 | 62.11027 | 3.359673 | 189.7809 | 4.30598 | 38.85447 | 3.34158 |  |  | 55.77378 | 4.2328 | 5.250741 | 3.975893 | 54.23704 | 4.226774
156.6717 | 4.305461 | 12.50444 | 3.899226 | 162.6493 | 4.30594 | 62.77107 | 3.336618 | 189.8278 | 4.305447 | 39.44319 | 3.325413 |  |  | 56.02388 | 4.235477 | 5.500833 | 3.965934 | 54.48704 | 4.230059
156.7131 | 4.305247 | 13.09984 | 3.88829 | 162.679 | 4.305857 | 63.43179 | 3.312536 | 189.8751 | 4.306055 | 40.03191 | 3.309031 |  |  | 56.27407 | 4.238182 | 5.750833 | 3.955889 | 54.73694 | 4.234094
156.7544 | 4.305465 | 13.69532 | 3.877395 | 162.7084 | 4.305533 | 64.0925 | 3.285986 | 189.9211 | 4.305779 | 40.62064 | 3.29143 |  |  | 56.52417 | 4.241062 | 6.000926 | 3.945792 | 54.98684 | 4.237261
156.7957 | 4.305455 | 14.29081 | 3.86707 | 162.7379 | 4.305894 | 64.7533 | 3.256263 | 189.9664 | 4.306333 | 41.20936 | 3.273622 |  |  | 56.77427 | 4.243602 | 6.250926 | 3.935785 | 55.23685 | 4.241109
156.8369 | 4.305549 | 14.88621 | 3.856463 | 162.7672 | 4.305942 | 65.41402 | 3.224597 | 190.0128 | 4.306027 | 41.79809 | 3.254725 |  |  | 57.02437 | 4.246345 | 6.500926 | 3.925968 | 55.48676 | 4.244556
156.8781 | 4.305343 | 15.48169 | 3.846317 | 162.7964 | 4.305754 | 66.07473 | 3.189257 | 190.0579 | 4.306092 | 42.38681 | 3.235347 |  |  | 57.27446 | 4.248857 | 6.751019 | 3.915824 | 55.73676 | 4.248012
156.9194 | 4.30535 | 16.0771 | 3.83607 | 162.8259 | 4.305981 | 66.73554 | 3.15041 | 190.1051 | 4.305134 | 42.97553 | 3.215101 |  |  | 57.52456 | 4.251546 | 7.001019 | 3.905806 | 55.98667 | 4.251816
156.9605 | 4.30542 | 16.67258 | 3.826123 | 162.855 | 4.305661 | 67.39625 | 3.109708 | 190.1518 | 4.305499 | 43.56426 | 3.194023 |  |  | 57.77466 | 4.254267 | 7.251019 | 3.895739 | 56.23657 | 4.255276
157.0016 | 4.305388 | 17.26798 | 3.816045 | 162.8842 | 4.30578 | 68.05696 | 3.064231 | 190.1972 | 4.305335 | 44.15298 | 3.171849 |  |  | 58.02476 | 4.257324 | 7.501111 | 3.885716 | 56.48657 | 4.258707
157.0427 | 4.305503 | 17.86347 | 3.806289 | 162.9134 | 4.306097 | 68.71777 | 3.014294 | 190.2436 | 4.305649 | 44.7417 | 3.148427 |  |  | 58.27485 | 4.259586 | 7.751111 | 3.875649 | 56.73648 | 4.262471
157.0839 | 4.305495 | 18.45887 | 3.79654 | 162.9425 | 4.305921 | 68.890625 | 2.999981 | 190.289 | 4.305984 | 45.33032 | 3.122907 |  |  | 58.52495 | 4.262501 | 8.001204 | 3.865415 | 56.98648 | 4.265903
157.1248 | 4.305275 | 19.05435 | 3.786996 | 162.9714 | 4.30561 | 0.002053571 | 3.456091 | 190.3366 | 4.305256 | 45.91904 | 3.09734 |  |  | 58.77515 | 4.26528 | 8.251204 | 3.85532 | 57.23639 | 4.269581
157.166 | 4.305489 | 19.64984 | 3.77721 | 163.0003 | 4.30595 | 1.245446 | 3.704074 | 190.3839 | 4.305539 | 46.50777 | 3.071018 |  |  | 59.02524 | 4.267751 | 8.501296 | 3.845199 | 57.4863 | 4.273105
157.207 | 4.305294 | 20.24524 | 3.767859 | 163.0293 | 4.305938 | 2.490982 | 3.720925 | 190.4287 | 4.306071 | 47.09649 | 3.042893 |  |  | 59.27534 | 4.270675 | 8.751296 | 3.835109 | 57.7363 | 4.276615
157.2481 | 4.305302 | 20.84073 | 3.758093 | 163.0579 | 4.305759 | 3.736429 | 3.735086 | 190.4707 | 4.306002 | 47.68521 | 3.013867 |  |  | 59.52544 | 4.273138 | 9.001296 | 3.824753 | 57.9862 | 4.280386
157.289 | 4.305382 | 21.43613 | 3.748672 | 163.0867 | 4.305656 | 4.981964 | 3.748122 | 190.5143 | 4.305553 | 47.95798 | 2.999915 |  |  | 59.77554 | 4.276082 | 9.251389 | 3.814438 | 58.23611 | 4.283552
157.33 | 4.305383 | 22.03161 | 3.739324 | 163.1152 | 4.30604 | 6.227411 | 3.761138 | 190.5616 | 4.305732 | 0.0003191489 | 3.543036 |  |  | 60.02563 | 4.27854 | 9.501389 | 3.804086 | 58.48611 | 4.287173
157.3709 | 4.305342 | 22.62702 | 3.730039 | 163.1442 | 4.30583 | 7.472946 | 3.77376 | 190.6063 | 4.305171 | 0.2480851 | 3.650231 |  |  | 60.27573 | 4.281496 | 9.751481 | 3.793759 | 58.73602 | 4.290973
157.4118 | 4.305359 | 23.2225 | 3.720579 | 163.1728 | 4.305725 | 8.71839375 | 3.786133 | 190.6524 | 4.305321 | 0.4962766 | 3.663632 |  |  | 60.52583 | 4.2843 | 10.00148 | 3.78332 | 58.98602 | 4.294101
157.4526 | 4.305254 | 23.8179 | 3.711213 | 163.2016 | 4.305742 | 9.963929 | 3.798392 | 190.6985 | 4.30585 | 0.7444681 | 3.673559 |  |  | 60.77593 | 4.286896 | 10.25148 | 3.773061 | 59.23593 | 4.297824
157.4935 | 4.305137 | 24.41339 | 3.702041 | 163.2298 | 4.305808 | 11.209375 | 3.810037 | 190.7434 | 4.306309 | 0.9926596 | 3.682972 |  |  | 61.02602 | 4.289408 | 10.50157 | 3.76299 | 59.48583 | 4.301406
157.5343 | 4.30539 | 25.00887 | 3.693068 | 163.2583 | 4.305775 | 12.45491 | 3.822389 | 190.7874 | 4.306348 | 1.240745 | 3.691445 |  |  | 61.27612 | 4.291988 | 10.75157 | 3.752742 | 59.73574 | 4.304884
157.5749 | 4.305478 | 25.60427 | 3.683729 | 163.2871 | 4.305853 | 13.70036 | 3.833762 | 190.8326 | 4.306032 | 1.488936 | 3.699269 |  |  | 61.52622 | 4.295049 | 11.00167 | 3.742329 | 59.97324 | 4.305881
157.6158 | 4.305272 | 26.19976 | 3.674401 | 163.3154 | 4.306011 | 14.94589 | 3.846073 | 190.8797 | 4.305775 | 1.737128 | 3.706712 |  |  | 61.77632 | 4.297808 | 11.25167 | 3.732122 | 60.18333 | 4.305858
157.6565 | 4.305404 | 26.79516 | 3.665721 | 163.3432 | 4.305843 | 16.19134 | 3.857613 | 190.9261 | 4.306316 | 1.985213 | 3.714226 |  |  | 62.02641 | 4.30049 | 11.50167 | 3.72174 | 60.3762 | 4.305954
157.6972 | 4.305427 | 27.39065 | 3.656548 | 163.3707 | 4.30606 | 17.436875 | 3.869966 | 190.9686 | 4.305339 | 2.233404 | 3.721267 |  |  | 62.27651 | 4.303233 | 11.75176 | 3.711453 | 60.55602 | 4.306129
157.7381 | 4.305404 | 27.98613 | 3.647671 | 163.3996 | 4.305934 | 18.68241 | 3.881725 | 191.0148 | 4.305428 | 2.481596 | 3.728314 |  |  | 62.52661 | 4.305869 | 12.00176 | 3.701122 | 60.72602 | 4.305893
157.7788 | 4.305397 | 28.58153 | 3.639047 | 163.4278 | 4.305834 | 19.92786 | 3.89398 | 191.0588 | 4.305406 | 2.729787 | 3.734736 |  |  | 62.76423 | 4.306289 | 12.25176 | 3.690733 | 60.88769 | 4.305713
157.8195 | 4.30507 | 29.17702 | 3.629973 | 163.4558 | 4.30581 | 21.17339 | 3.905151 | 191.1031 | 4.306077 | 2.977872 | 3.74152 |  |  | 62.98041 | 4.30601 | 12.50185 | 3.68059 | 61.04176 | 4.305745
157.8602 | 4.305515 | 29.77242 | 3.621085 | 163.4839 | 4.305743 | 22.41884 | 3.917608 | 191.1505 | 4.306028 | 3.226064 | 3.747817 |  |  | 63.18197 | 4.306228 | 12.75185 | 3.670459 | 61.18944 | 4.305968
157.901 | 4.30518 | 30.3679 | 3.612399 | 163.5123 | 4.306042 | 23.664375 | 3.929547 | 191.1941 | 4.306609 | 3.474255 | 3.754093 |  |  | 63.37212 | 4.306115 | 13.00194 | 3.65994 | 61.33157 | 4.306065
157.9413 | 4.305379 | 30.96331 | 3.603439 | 163.5396 | 4.305474 | 24.90982 | 3.941521 | 191.241 | 4.306372 | 3.722447 | 3.760213 |  |  | 63.55292 | 4.306039 | 13.25194 | 3.649376 | 61.46861 | 4.305924
157.9819 | 4.305453 | 31.55879 | 3.594419 | 163.5679 | 4.305824 | 26.15536 | 3.953997 | 191.2883 | 4.30523 | 3.970532 | 3.766454 |  |  | 63.72554 | 4.306254 | 13.50204 | 3.638961 | 61.60083 | 4.306039
158.0223 | 4.305449 | 32.15427 | 3.585116 | 163.596 | 4.305795 | 27.4008 | 3.966301 | 191.3334 | 4.306579 | 4.218723 | 3.772632 |  |  | 63.89084 | 4.306206 | 13.75204 | 3.628513 | 61.7288 | 4.305988
158.0628 | 4.305406 | 32.74968 | 3.576112 | 163.6242 | 4.305939 | 28.64634 | 3.979604 | 191.3784 | 4.305576 | 4.466915 | 3.778298 |  |  | 64.0499 | 4.305947 | 14.00213 | 3.617783 | 61.85287 | 4.305965
158.1032 | 4.305403 | 33.34516 | 3.566414 | 163.6514 | 4.305698 | 29.89179 | 3.992356 | 191.4209 | 4.306282 | 4.715 | 3.784253 |  |  | 64.20312 | 4.306184 | 14.25213 | 3.606936 | 61.97352 | 4.305978
158.1436 | 4.305314 | 33.94056 | 3.556671 | 163.679375 | 4.305869 | 31.13732 | 4.005757 | 191.4677 | 4.30527 | 4.963191 | 3.789963 |  |  | 64.35097 | 4.306186 | 14.50213 | 3.596501 | 62.09046 | 4.306064
158.184 | 4.305346 | 34.53605 | 3.546321 | 163.7071 | 4.305729 | 32.38286 | 4.018577 | 191.5143 | 4.305851 | 5.211383 | 3.795899 |  |  | 64.49396 | 4.30612 | 14.75222 | 3.585691 | 62.20426 | 4.306027
158.2244 | 4.305324 | 35.13145 | 3.535746 | 163.7348 | 4.306059 | 33.6283 | 4.031824 | 191.5581 | 4.306284 | 5.459574 | 3.801529 |  |  | 64.63226 | 4.306 | 15.00222 | 3.574881 | 62.31509 | 4.306004
158.2646 | 4.305481 | 35.72694 | 3.524425 | 163.763125 | 4.305804 | 34.87384 | 4.046236 | 191.6011 | 4.306482 | 5.70766 | 3.806878 |  |  | 64.76648 | 4.306301 | 15.25231 | 3.563884 | 62.42315 | 4.306049
158.305 | 4.305456 | 36.32242 | 3.512724 | 163.790625 | 4.305944 | 36.11929 | 4.06036 | 191.6456 | 4.305548 | 5.955851 | 3.812741 |  |  | 64.89678 | 4.306143 | 15.50231 | 3.552808 | 62.52861 | 4.305935
158.3451 | 4.305462 | 36.91782 | 3.500046 | 163.8189 | 4.30573 | 37.36482 | 4.074207 | 191.6906 | 4.305678 | 6.204043 | 3.818116 |  |  | 65.02329 | 4.306256 | 15.75231 | 3.541387 | 62.63148 | 4.305987
158.3855 | 4.305512 | 37.51331 | 3.485994 | 163.8467 | 4.305818 | 38.61027 | 4.08886 | 191.7338 | 4.306352 | 6.452234 | 3.823796 |  |  | 65.1462 | 4.306272 | 16.00241 | 3.53014 | 62.73194 | 4.306066
158.4258 | 4.305308 | 38.10871 | 3.470946 | 163.8746 | 4.306171 | 39.8558 | 4.103634 | 191.7789 | 4.306367 | 6.700319 | 3.829293 |  |  | 65.26589 | 4.305978 | 16.25241 | 3.518764 | 62.83009 | 4.305989
158.466 | 4.305346 | 38.70419 | 3.454325 | 163.9021 | 4.305826 | 41.10125 | 4.118312 | 191.8212 | 4.305368 | 6.948511 | 3.834446 |  |  | 65.38226 | 4.306203 | 16.50241 | 3.50701 | 62.92611 | 4.305842
158.5061 | 4.305361 | 39.29968 | 3.436261 | 163.9296 | 4.306023 | 42.34679 | 4.133847 | 191.8596 | 4.305368 | 7.196702 | 3.840029 |  |  | 65.49561 | 4.306245 | 16.7525 | 3.495362 | 63.02028 | 4.306125
158.5462 | 4.305457 | 39.89508 | 3.416559 | 163.9571 | 4.305771 | 43.59232 | 4.149049 | 191.8999 | 4.305394 | 7.444894 | 3.845231 |  |  | 65.60643 | 4.306165 | 17.0025 | 3.483198 | 63.11287 | 4.306025
158.5861 | 4.305441 | 40.49056 | 3.39493 | 163.9854 | 4.30586 | 44.83777 | 4.164123 | 191.9432 | 4.305739 | 7.693085 | 3.85049 |  |  | 65.71472 | 4.306188 | 17.2525 | 3.471837 | 63.20343 | 4.305919
158.6261 | 4.305286 | 41.08597 | 3.371391 | 164.013 | 4.305796 | 46.0833 | 4.179289 | 191.9906 | 4.30662 | 7.941277 | 3.855454 |  |  | 65.82047 | 4.306211 | 17.50259 | 3.459426 | 63.29231 | 4.305685
158.666 | 4.305318 | 41.68145 | 3.345198 | 164.0402 | 4.305772 | 47.32875 | 4.196426 | 192.0368 | 4.305636 | 8.189468 | 3.86112 |  |  | 65.92378 | 4.306273 | 17.75259 | 3.447148 | 63.37944 | 4.305948
158.706 | 4.305278 | 42.27694 | 3.316951 | 164.0673 | 4.305949 | 48.57429 | 4.212669 | 192.0835 | 4.305972 | 8.43766 | 3.865826 |  |  | 66.02476 | 4.306249 | 18.00269 | 3.435162 | 63.465 | 4.305931
158.7461 | 4.305355 | 42.87234 | 3.286581 | 164.0947 | 4.306023 | 49.81973 | 4.228169 | 192.1265 | 4.30544 | 8.685851 | 3.871176 |  |  | 66.12359 | 4.306273 | 18.25269 | 3.422651 | 63.54889 | 4.305927
158.7861 | 4.305252 | 43.46782 | 3.252447 | 164.1222 | 4.305899 | 51.06527 | 4.24492 | 192.1699 | 4.306055 | 8.934043 | 3.875977 |  |  | 66.22008 | 4.30622 | 18.50278 | 3.410077 | 63.6313 | 4.30603
158.8261 | 4.305398 | 44.06323 | 3.216422 | 164.1493 | 4.306064 | 52.3108 | 4.261726 | 192.2122 | 4.3064 | 9.182128 | 3.881438 |  |  | 66.31462 | 4.306052 | 18.75278 | 3.397402 | 63.71204 | 4.305906
158.866 | 4.305352 | 44.65871 | 3.177975 | 164.1766 | 4.305887 | 53.55625 | 4.278919 | 192.2543 | 4.305771 | 9.430319 | 3.886648 |  |  | 66.40702 | 4.30623 | 19.00278 | 3.384709 | 63.79139 | 4.305896
158.9062 | 4.305508 | 45.25403 | 3.135941 | 164.2029 | 4.305841 | 54.80179 | 4.295833 | 192.2965 | 4.305287 | 9.678511 | 3.891456 |  |  | 66.49756 | 4.306067 | 19.25287 | 3.371623 | 63.86926 | 4.305798
158.9465 | 4.30547 | 45.84952 | 3.091181 | 164.2292 | 4.305826 | 55.53143 | 4.297904 | 192.339 | 4.306422 | 9.926702 | 3.896701 |  |  | 66.58596 | 4.306212 | 19.50287 | 3.35852 | 63.94583 | 4.306158
158.9864 | 4.30537 | 46.445 | 3.044298 | 164.25625 | 4.306045 |  |  | 192.3817 | 4.30631 | 10.17489 | 3.901295 |  |  | 66.67281 | 4.306201 | 19.75296 | 3.345436 | 64.0212 | 4.30575
159.0264 | 4.305584 | 46.96895 | 2.999958 | 164.284 | 4.305706 |  |  | 192.4236 | 4.305902 | 10.42309 | 3.90616 |  |  | 66.75799 | 4.306433 | 20.00296 | 3.332433 | 64.09546 | 4.30598
159.066 | 4.305573 | 0.002016129 | 3.39672 | 164.312 | 4.306043 |  |  | 192.4655 | 4.306258 | 10.67117 | 3.910943 |  |  | 66.84152 | 4.306114 | 20.25296 | 3.319217 | 64.16843 | 4.306196
159.1059 | 4.305308 | 1.252661 | 3.693653 | 164.3393 | 4.305865 |  |  | 192.5078 | 4.306566 | 10.91936 | 3.915924 |  |  | 66.92359 | 4.306388 | 20.50306 | 3.305936 | 64.24046 | 4.305822
159.1456 | 4.305438 | 2.505242 | 3.720478 | 164.3666 | 4.305876 |  |  | 192.5486 | 4.305531 | 11.16755 | 3.920286 |  |  | 67.004 | 4.306204 | 20.75306 | 3.292647 | 64.3113 | 4.306094
159.1855 | 4.305374 | 3.757903 | 3.744419 | 164.3936 | 4.305495 |  |  | 192.5909 | 4.305543 | 11.41574 | 3.925226 |  |  | 67.08314 | 4.306261 | 21.00315 | 3.279255 | 64.38102 | 4.305952
159.2253 | 4.305489 | 5.010565 | 3.768099 | 164.420625 | 4.305812 |  |  | 192.6329 | 4.306396 | 11.66394 | 3.92984 |  |  | 67.16062 | 4.305975 | 21.25315 | 3.265767 | 64.44991 | 4.305981
159.2652 | 4.30542 | 6.263226 | 3.791956 | 164.4476 | 4.305954 |  |  | 192.6738 | 4.306219 | 11.91202 | 3.934838 |  |  | 67.23684 | 4.306176 | 21.50315 | 3.252124 | 64.51759 | 4.305817
159.3051 | 4.305314 | 7.515806 | 3.815806 | 164.4746 | 4.305826 |  |  | 192.715 | 4.305278 | 12.16021 | 3.939221 |  |  | 67.3116 | 4.306098 | 21.75324 | 3.238673 | 64.58435 | 4.305658
159.3448 | 4.305161 | 8.768468 | 3.839836 | 164.5013 | 4.305931 |  |  | 192.7561 | 4.3057 | 12.4084 | 3.944011 |  |  | 67.38509 | 4.306293 | 22.00324 | 3.224977 | 64.65019 | 4.305916
159.3846 | 4.305375 | 10.02113 | 3.864342 | 164.5279 | 4.305895 |  |  | 192.7976 | 4.305358 | 12.6566 | 3.948171 |  |  | 67.45721 | 4.306228 | 22.25333 | 3.21131 | 64.715 | 4.305988
159.4244 | 4.30533 | 11.27379 | 3.888366 | 164.5547 | 4.305743 |  |  | 192.839 | 4.305486 | 12.90479 | 3.953099 |  |  | 67.52827 | 4.306316 | 22.50333 | 3.197686 | 64.77898 | 4.30599
159.4642 | 4.305368 | 12.52637 | 3.912994 | 164.5815 | 4.305668 |  |  | 192.8801 | 4.305768 | 13.15287 | 3.957511 |  |  | 67.59805 | 4.306134 | 22.75343 | 3.184202 | 64.84204 | 4.305808
159.504 | 4.305303 | 13.77903 | 3.937824 | 164.6082 | 4.305768 |  |  | 192.9196 | 4.30547 | 13.40106 | 3.962045 |  |  | 67.66667 | 4.30629 | 23.00343 | 3.170053 | 64.90426 | 4.306208
159.5436 | 4.305238 | 15.03169 | 3.962547 | 164.635 | 4.305987 |  |  | 192.9626 | 4.305844 | 13.64926 | 3.966273 |  |  | 67.73411 | 4.306303 | 23.25352 | 3.156552 | 64.96556 | 4.306015
159.5834 | 4.305394 | 16.28435 | 3.98794 | 164.6616 | 4.306128 |  |  | 193.0032 | 4.3064 | 13.89734 | 3.970873 |  |  | 67.80049 | 4.306448 | 23.50352 | 3.142946 | 65.0262 | 4.30592
159.6231 | 4.305473 | 17.53694 | 4.012995 | 164.688125 | 4.305805 |  |  | 193.0449 | 4.305504 | 14.14553 | 3.975339 |  |  | 67.86579 | 4.305962 | 23.75361 | 3.129318 | 65.08593 | 4.305986
159.6627 | 4.305395 | 18.7896 | 4.038778 | 164.7146 | 4.305828 |  |  | 193.0819 | 4.306125 | 14.39372 | 3.979594 |  |  | 67.93002 | 4.306194 | 24.00361 | 3.115526 | 65.145 | 4.305947
159.7023 | 4.30541 | 20.04226 | 4.064789 | 164.7411 | 4.306008 |  |  | 193.12 | 4.305319 | 14.64191 | 3.984009 |  |  | 67.99327 | 4.306155 | 24.25361 | 3.10228 | 65.20314 | 4.306134
159.7419 | 4.305417 | 21.29492 | 4.091411 | 164.7676 | 4.306048 |  |  | 193.1637 | 4.305854 | 14.89011 | 3.988334 |  |  | 68.05546 | 4.30611 | 24.5037 | 3.088714 | 65.26074 | 4.305931
159.7815 | 4.30553 | 22.5475 | 4.11815 | 164.7939 | 4.306128 |  |  | 193.2012 | 4.305387 | 15.13819 | 3.992707 |  |  | 68.11667 | 4.306386 | 24.7537 | 3.075487 | 65.3175 | 4.305861
159.821 | 4.305371 | 23.80016 | 4.145794 | 164.8203 | 4.305995 |  |  | 193.2422 | 4.305844 | 15.38638 | 3.996948 |  |  | 68.1769 | 4.306046 | 25.0038 | 3.062319 | 65.37343 | 4.305828
159.8605 | 4.305381 | 25.05282 | 4.173372 | 164.8467 | 4.305759 |  |  | 193.2857 | 4.305492 | 15.63457 | 4.001227 |  |  | 68.23635 | 4.306149 | 25.2538 | 3.049399 | 65.42889 | 4.305996
159.9002 | 4.305313 | 26.30548 | 4.201582 | 164.8723 | 4.30606 |  |  | 193.3281 | 4.306064 | 15.88277 | 4.005413 |  |  | 68.29483 | 4.306064 | 25.50389 | 3.036463 | 65.48361 | 4.306006
159.9394 | 4.305363 | 27.55806 | 4.229975 | 164.899 | 4.305923 |  |  | 193.3696 | 4.305982 | 16.13085 | 4.009656 |  |  | 68.35244 | 4.306269 | 25.75389 | 3.023519 | 65.53769 | 4.306068
159.9787 | 4.305455 | 28.81073 | 4.259217 | 164.9253 | 4.305736 |  |  | 193.4109 | 4.306247 | 16.37904 | 4.014165 |  |  | 68.40916 | 4.305985 | 26.00389 | 3.010964 | 65.59111 | 4.305993
160.0182 | 4.305546 | 30.06339 | 4.28859 | 164.9512 | 4.305994 |  |  | 193.4552 | 4.305495 | 16.62723 | 4.018101 |  |  | 68.46501 | 4.306119 | 26.21685 | 2.999957 | 65.64398 | 4.306023
160.0576 | 4.305336 | 31.25718 | 4.30589 | 164.9771 | 4.305713 |  |  | 193.4963 | 4.306337 | 16.87543 | 4.021999 |  |  | 68.52019 | 4.306248 | 0.0003703704 | 3.055222 | 65.6963 | 4.306
160.097 | 4.305333 | 32.14298 | 4.305868 | 165.0027 | 4.305976 |  |  | 193.536 | 4.305621 | 17.12351 | 4.026258 |  |  | 68.57456 | 4.306362 | 0.2499074 | 3.145458 | 65.74806 | 4.305934
160.1365 | 4.305392 | 32.86056 | 4.305928 | 165.02875 | 4.305742 |  |  | 193.5776 | 4.306497 | 17.3717 | 4.030683 |  |  | 68.62827 | 4.30618 | 0.4999074 | 3.194546 | 65.79926 | 4.305779
160.1757 | 4.30541 | 33.47589 | 4.305936 | 165.0543 | 4.305916 |  |  | 193.617 | 4.305665 | 17.61989 | 4.034732 |  |  | 68.68109 | 4.306234 | 0.7498148 | 3.234334 | 65.84981 | 4.305775
160.2155 | 4.305375 | 34.01879 | 4.306022 | 165.0799 | 4.305845 |  |  | 193.6581 | 4.306262 | 17.86809 | 4.038869 |  |  | 68.73333 | 4.306284 | 0.9997222 | 3.269108 | 65.89981 | 4.30585
160.2547 | 4.305169 | 34.50637 | 4.30573 | 165.1066 | 4.305975 |  |  | 193.6985 | 4.305904 | 18.11617 | 4.042972 |  |  | 68.7848 | 4.306203 | 1.249722 | 3.300813 | 65.94926 | 4.305987
160.294 | 4.305259 | 34.94992 | 4.305731 | 165.1322 | 4.305737 |  |  | 193.7345 | 4.306356 | 18.36436 | 4.047072 |  |  | 68.83548 | 4.306167 | 1.49963 | 3.329738 | 65.99824 | 4.305927
160.3335 | 4.30544 | 35.35774 | 4.306017 | 165.158125 | 4.305966 |  |  | 193.7719 | 4.305457 | 18.61255 | 4.051205 |  |  | 68.88567 | 4.306457 | 1.749537 | 3.357381 | 66.04667 | 4.306065
160.3729 | 4.305337 | 35.73573 | 4.305687 | 165.184 | 4.305848 |  |  | 193.8121 | 4.305456 | 18.86064 | 4.054815 |  |  | 68.93519 | 4.306175 | 1.999537 | 3.38317 | 66.09454 | 4.305926
160.4123 | 4.305465 | 36.08726 | 4.305942 | 165.2099 | 4.305988 |  |  | 193.8527 | 4.30543 | 19.10883 | 4.059089 |  |  | 68.98392 | 4.305954 | 2.249444 | 3.407964 | 66.14194 | 4.306004
160.4515 | 4.305365 | 36.41613 | 4.305684 | 165.2359 | 4.305783 |  |  | 193.8905 | 4.306495 | 19.35702 | 4.062969 |  |  | 69.03207 | 4.306087 | 2.499444 | 3.431716 | 66.1888 | 4.306047
160.4909 | 4.305512 | 36.72573 | 4.305804 | 165.2617 | 4.305724 |  |  | 193.9307 | 4.306413 | 19.60521 | 4.067152 |  |  | 69.07973 | 4.306279 | 2.749352 | 3.454008 | 66.23519 | 4.305902
160.5302 | 4.305323 | 37.01766 | 4.306002 | 165.2871 | 4.305692 |  |  | 193.9722 | 4.305405 | 19.8534 | 4.071006 |  |  | 69.12651 | 4.306101 | 2.999259 | 3.475793 | 66.28093 | 4.305956
160.5698 | 4.305233 | 37.29355 | 4.305988 | 165.313 | 4.305785 |  |  | 194.0183 | 4.305805 | 20.10149 | 4.075032 |  |  | 69.17281 | 4.306361 | 3.249259 | 3.496385 | 66.32639 | 4.306004
160.6091 | 4.305494 | 37.55565 | 4.305745 | 165.3386 | 4.305631 |  |  | 194.0576 | 4.305868 | 20.34968 | 4.07896 |  |  | 69.21843 | 4.306076 | 3.499167 | 3.516739 | 66.37139 | 4.30603
160.6484 | 4.305496 | 37.80508 | 4.305847 | 165.364 | 4.305837 |  |  | 194.1012 | 4.305651 | 20.59787 | 4.082745 |  |  | 69.26345 | 4.306403 | 3.749074 | 3.536773 | 66.41593 | 4.305913
160.6877 | 4.3051 | 38.0429 | 4.305533 | 165.3893 | 4.305788 |  |  | 194.1443 | 4.306414 | 20.84606 | 4.086775 |  |  | 69.30799 | 4.306073 | 3.998981 | 3.555458 | 66.46009 | 4.306083
160.7272 | 4.305377 | 38.27048 | 4.305864 | 165.414 | 4.305687 |  |  | 194.1836 | 4.305396 | 21.09426 | 4.090561 |  |  | 69.35195 | 4.306407 | 4.248981 | 3.574144 | 66.5038 | 4.305921
160.7666 | 4.305456 | 38.48847 | 4.305735 | 165.439375 | 4.306004 |  |  | 194.2234 | 4.306217 | 21.34234 | 4.094656 |  |  | 69.39552 | 4.30606 | 4.498889 | 3.592078 | 66.54694 | 4.306222
160.8056 | 4.305448 | 38.6971 | 4.306004 | 165.465 | 4.30613 |  |  | 194.2635 | 4.306356 | 21.59053 | 4.098671 |  |  | 69.4384 | 4.306289 | 4.748889 | 3.609582 | 66.58972 | 4.306038
160.845 | 4.305499 | 38.89742 | 4.305883 | 165.4899 | 4.305872 |  |  | 194.3029 | 4.305668 | 21.83872 | 4.102322 |  |  | 69.4808 | 4.306307 | 4.998796 | 3.626733 | 66.63213 | 4.305985
160.884 | 4.305252 | 39.09024 | 4.305656 | 165.5155 | 4.305784 |  |  | 194.3423 | 4.305906 | 22.08691 | 4.106132 |  |  | 69.52271 | 4.306256 | 5.248704 | 3.643604 | 66.67398 | 4.306121
160.9235 | 4.30542 | 39.27565 | 4.305894 | 165.540625 | 4.305919 |  |  | 194.3839 | 4.306422 | 22.335 | 4.110013 |  |  | 69.56404 | 4.306158 | 5.498704 | 3.659942 | 66.71574 | 4.306202
160.9625 | 4.305416 | 39.45484 | 4.305779 | 165.566875 | 4.305904 |  |  | 194.4235 | 4.30597 | 22.58319 | 4.113809 |  |  | 69.60497 | 4.306207 | 5.748611 | 3.675837 | 66.75694 | 4.306035
161.0018 | 4.305356 | 39.62774 | 4.305719 | 165.591875 | 4.305854 |  |  | 194.4636 | 4.305449 | 22.83138 | 4.11796 |  |  | 69.64542 | 4.306082 | 5.998611 | 3.692121 | 66.79787 | 4.305914
161.0411 | 4.30526 | 39.795 | 4.305631 | 165.6174 | 4.305917 |  |  | 194.5029 | 4.306059 | 23.07957 | 4.121726 |  |  | 69.68548 | 4.306411 | 6.248519 | 3.707112 | 66.83852 | 4.305983
161.0802 | 4.305184 | 39.9571 | 4.305778 | 165.6434 | 4.306 |  |  | 194.5424 | 4.305582 | 23.32766 | 4.125673 |  |  | 69.72495 | 4.306208 | 6.498426 | 3.722307 | 66.87861 | 4.305995
161.1194 | 4.305438 | 40.11379 | 4.305748 | 165.6684 | 4.305896 |  |  | 194.5823 | 4.306386 | 23.57585 | 4.129254 |  |  | 69.76394 | 4.306001 | 6.748426 | 3.737135 | 66.91833 | 4.305881
161.1585 | 4.305423 | 40.26565 | 4.305955 | 165.6936 | 4.305923 |  |  | 194.6216 | 4.30537 | 23.82404 | 4.133079 |  |  | 69.80253 | 4.306302 | 6.998333 | 3.75164 | 66.95787 | 4.305989
161.1976 | 4.30548 | 40.41315 | 4.305886 | 165.7186 | 4.305861 |  |  | 194.6616 | 4.306124 | 24.07223 | 4.136933 |  |  | 69.84074 | 4.30584 | 7.248333 | 3.766047 | 66.99694 | 4.30595
161.2367 | 4.305473 | 40.55621 | 4.305907 | 165.7437 | 4.30576 |  |  | 194.6996 | 4.305713 | 24.32032 | 4.140607 |  |  | 69.87846 | 4.306204 | 7.498241 | 3.780348 | 67.03556 | 4.305998
161.2757 | 4.305442 | 40.69508 | 4.305843 | 165.7688 | 4.30614 |  |  | 194.7384 | 4.305715 | 24.56851 | 4.144226 |  |  | 69.91569 | 4.306131 | 7.748148 | 3.794262 | 67.07379 | 4.305855
161.3162 | 4.305414 | 40.83 | 4.305854 | 165.7945 | 4.305961 |  |  | 194.777 | 4.306342 | 24.8167 | 4.14822 |  |  | 69.95253 | 4.306447 | 7.998148 | 3.807424 | 67.11185 | 4.30596
161.3569 | 4.305369 | 40.96153 | 4.305968 | 165.8202 | 4.305702 |  |  | 194.8161 | 4.305429 | 25.06489 | 4.15204 |  |  | 69.98908 | 4.306165 | 8.248056 | 3.819755 | 67.14963 | 4.306067
161.396 | 4.30527 | 41.08976 | 4.305788 | 165.8452 | 4.305536 |  |  | 194.8539 | 4.305187 | 25.31298 | 4.15562 |  |  | 70.02534 | 4.306155 | 8.497963 | 3.833836 | 67.18731 | 4.306064
161.4352 | 4.305272 | 41.15613 | 4.305729 | 165.870625 | 4.306054 |  |  | 194.8897 | 4.306392 | 25.56117 | 4.159244 |  |  | 70.06121 | 4.30628 | 8.747963 | 3.847285 | 67.22444 | 4.305862
161.4744 | 4.305319 | 0.005241935 | 4.233819 | 165.8957 | 4.306046 |  |  | 194.925 | 4.30625 | 25.80936 | 4.162871 |  |  | 70.09669 | 4.306255 | 8.99787 | 3.860187 | 67.2613 | 4.30613
161.5135 | 4.305311 | 3.183145 | 3.965781 | 165.920625 | 4.305837 |  |  | 194.9619 | 4.305768 | 26.05745 | 4.166669 |  |  | 70.13177 | 4.305909 | 9.24787 | 3.873125 | 67.29787 | 4.306039
161.5525 | 4.30522 | 6.36629 | 3.841338 | 165.945625 | 4.305764 |  |  | 195 | 4.305364 | 26.30564 | 4.170092 |  |  | 70.16647 | 4.306188 | 9.497778 | 3.886001 | 67.33426 | 4.305847
161.5916 | 4.305566 | 9.549435 | 3.736993 | 165.970625 | 4.305788 |  |  | 195.0399 | 4.305693 | 26.55383 | 4.174064 |  |  | 70.20078 | 4.305976 | 9.747685 | 3.898302 | 67.37019 | 4.306151
161.6306 | 4.30548 | 12.73258 | 3.639096 | 165.9954 | 4.305818 |  |  | 195.0756 | 4.306515 | 26.80202 | 4.177592 |  |  | 70.2347 | 4.305916 | 9.997685 | 3.910688 | 67.40574 | 4.306
161.6695 | 4.305218 | 15.91573 | 3.541064 | 166.0178 | 4.305956 |  |  | 195.1117 | 4.306353 | 27.05011 | 4.18136 |  |  | 70.26823 | 4.306041 | 10.24759 | 3.922859 | 67.44093 | 4.305846
161.7083 | 4.305457 | 19.09887 | 3.426981 | 0.0003571429 | 4.280168 |  |  | 195.1494 | 4.305956 | 27.2983 | 4.185158 |  |  | 70.30146 | 4.30625 | 10.49759 | 3.935072 | 67.47593 | 4.305985
161.7471 | 4.30535 | 22.28202 | 3.26836 | 0.2484821 | 4.185973 |  |  | 195.1861 | 4.305238 | 27.54649 | 4.188738 |  |  | 70.33431 | 4.306355 | 10.7475 | 3.947047 | 67.51083 | 4.305943
161.7862 | 4.305192 | 25.46524 | 3.036896 | 0.4970536 | 4.165784 |  |  | 195.2264 | 4.306316 | 27.79468 | 4.19256 |  |  | 70.36686 | 4.306019 | 10.99741 | 3.958737 | 67.54528 | 4.305986
161.8251 | 4.305229 | 25.88435 | 2.999602 | 0.7455358 | 4.148615 |  |  | 195.2633 | 4.305148 | 28.04277 | 4.195944 |  |  | 70.39912 | 4.30603 | 11.24741 | 3.97033 | 67.57944 | 4.306058
161.8642 | 4.305453 | 0.002016129 | 3.600102 | 0.9941071 | 4.133153 |  |  | 195.3026 | 4.306495 | 28.29096 | 4.199926 |  |  | 70.43099 | 4.306241 | 11.49731 | 3.981587 | 67.61343 | 4.305961
161.9032 | 4.305558 | 1.252661 | 3.719871 | 1.242679 | 4.118635 |  |  | 195.3384 | 4.305686 | 28.53915 | 4.203147 |  |  | 70.46248 | 4.306013 | 11.74731 | 3.993312 | 67.64704 | 4.305887
161.9421 | 4.305519 | 2.505323 | 3.767179 | 1.49125 | 4.104337 |  |  | 195.377 | 4.305496 | 28.78734 | 4.206919 |  |  | 70.49366 | 4.306231 | 11.99722 | 4.004316 | 67.68046 | 4.305987
161.9806 | 4.305022 | 3.757903 | 3.813133 | 1.739732 | 4.090443 |  |  | 195.4141 | 4.305316 | 29.03553 | 4.210764 |  |  | 70.52456 | 4.306183 | 12.24713 | 4.0156 | 67.71361 | 4.305838
162.0194 | 4.305379 | 5.010565 | 3.857653 | 1.988304 | 4.077274 |  |  | 195.4521 | 4.305271 | 29.28372 | 4.214424 |  |  | 70.55526 | 4.306218 | 12.49713 | 4.026957 | 67.74648 | 4.305832
162.0585 | 4.305656 | 6.263226 | 3.900314 | 2.236786 | 4.064752 |  |  | 195.49 | 4.305458 | 29.53191 | 4.218053 |  |  | 70.58567 | 4.306144 | 12.74704 | 4.037627 | 67.77907 | 4.306077
162.0973 | 4.305502 | 7.515887 | 3.941411 | 2.485357 | 4.052122 |  |  | 195.5279 | 4.30621 | 29.78011 | 4.221597 |  |  | 70.61569 | 4.306231 | 12.99694 | 4.048342 | 67.8113 | 4.305936
162.136 | 4.305345 | 8.768548 | 3.98116 | 2.733929 | 4.039429 |  |  | 195.5652 | 4.30639 | 30.0283 | 4.225139 |  |  | 70.64552 | 4.306183 | 13.24694 | 4.059398 | 67.84417 | 4.305869
162.1747 | 4.305298 | 10.02121 | 4.020539 | 2.982411 | 4.026911 |  |  | 195.6034 | 4.306255 | 30.27649 | 4.228253 |  |  | 70.67622 | 4.306243 | 13.49685 | 4.069911 | 67.8775 | 4.305837
162.2133 | 4.305405 | 11.27379 | 4.059035 | 3.230982 | 4.014635 |  |  | 195.6402 | 4.305349 | 30.52457 | 4.231831 |  |  | 70.70643 | 4.306173 | 13.74685 | 4.080578 | 67.90944 | 4.305999
162.252 | 4.305219 | 12.52645 | 4.096711 | 3.479554 | 4.002438 |  |  | 195.6787 | 4.306414 | 30.77277 | 4.235579 |  |  | 70.73558 | 4.30614 | 13.99676 | 4.091202 | 67.94083 | 4.305759
162.2905 | 4.305334 | 13.77911 | 4.132921 | 3.728036 | 3.990632 |  |  | 195.7168 | 4.306474 | 31.02096 | 4.239225 |  |  | 70.76442 | 4.306249 | 14.24667 | 4.101945 | 67.97231 | 4.305992
162.329 | 4.305296 | 15.03177 | 4.171502 | 3.976607 | 3.978772 |  |  | 195.7537 | 4.306333 | 31.26915 | 4.242762 |  |  | 70.79318 | 4.306146 | 14.49667 | 4.112477 | 68.00333 | 4.305942
162.3674 | 4.305339 | 16.28444 | 4.20969 | 4.225089 | 3.966979 |  |  | 195.7886 | 4.306431 | 31.51734 | 4.246214 |  |  | 70.82144 | 4.306089 | 14.74657 | 4.123005 | 68.03417 | 4.305877
162.406 | 4.305375 | 17.5371 | 4.246871 | 4.473661 | 3.955202 |  |  | 195.8265 | 4.306028 | 31.76553 | 4.249756 |  |  | 70.84951 | 4.306088 | 14.99657 | 4.133469 | 68.06481 | 4.305931
162.4444 | 4.305383 | 18.78976 | 4.284442 | 4.722143 | 3.943522 |  |  | 195.8615 | 4.305298 | 32.01372 | 4.253429 |  |  | 70.87729 | 4.306228 | 15.24648 | 4.143631 | 68.09519 | 4.305965
162.4827 | 4.305262 | 19.96194 | 4.305841 | 4.970714 | 3.932062 |  |  | 195.8951 | 4.306262 | 32.26191 | 4.256853 |  |  | 70.90487 | 4.305939 | 15.49648 | 4.153597 | 68.12528 | 4.305779
162.5212 | 4.30536 | 20.75419 | 4.305864 | 5.219286 | 3.920545 |  |  | 195.9355 | 4.305278 | 32.51011 | 4.260655 |  |  | 70.93207 | 4.306306 | 15.74639 | 4.164115 | 68.15519 | 4.305833
162.5598 | 4.305364 | 21.35895 | 4.305835 | 5.467768 | 3.909209 |  |  | 195.9746 | 4.306561 | 32.75819 | 4.263994 |  |  | 70.95906 | 4.306146 | 15.9963 | 4.173989 | 68.18491 | 4.306074
162.5981 | 4.305364 | 21.85815 | 4.305842 | 5.716339 | 3.898003 |  |  | 196.0134 | 4.305489 | 33.00638 | 4.267848 |  |  | 70.98587 | 4.306262 | 16.2463 | 4.183723 | 68.21444 | 4.306011
162.6364 | 4.305227 | 22.28645 | 4.30569 | 5.964911 | 3.886424 |  |  | 196.0539 | 4.305947 | 33.25457 | 4.271037 |  |  | 71.01248 | 4.306092 | 16.4962 | 4.193926 | 68.2437 | 4.306017
162.6748 | 4.305267 | 22.66363 | 4.305977 | 6.213482 | 3.875486 |  |  | 196.0962 | 4.306336 | 33.50277 | 4.274379 |  |  | 71.03889 | 4.306061 | 16.74611 | 4.203921 | 68.27287 | 4.305961
162.713 | 4.305492 | 23.00266 | 4.305929 | 6.461964 | 3.864178 |  |  | 196.1331 | 4.306305 | 33.75096 | 4.277972 |  |  | 71.06511 | 4.306178 | 16.99611 | 4.213714 | 68.30185 | 4.306015
162.7514 | 4.305397 | 23.31137 | 4.305546 | 6.710536 | 3.85315 |  |  | 196.1718 | 4.305334 | 33.99915 | 4.28173 |  |  | 71.09103 | 4.30617 | 17.24602 | 4.22351 | 68.33056 | 4.30612
162.79 | 4.305235 | 23.59516 | 4.305914 | 6.959107 | 3.842013 |  |  | 196.2127 | 4.305374 | 34.24723 | 4.285088 |  |  | 71.11676 | 4.306303 | 17.49602 | 4.233154 | 68.35898 | 4.305839
162.8283 | 4.305347 | 23.85806 | 4.305715 | 7.207589 | 3.831505 |  |  | 196.2552 | 4.305347 | 34.49543 | 4.288246 |  |  | 71.1422 | 4.306326 | 17.74593 | 4.242639 | 68.38713 | 4.306026
162.8669 | 4.305416 | 24.10339 | 4.306126 | 7.456162 | 3.820532 |  |  | 196.2909 | 4.30644 | 34.74362 | 4.291969 |  |  | 71.16745 | 4.306221 | 17.99583 | 4.251697 | 68.41546 | 4.305661
162.9051 | 4.305457 | 24.33282 | 4.305783 | 7.704732 | 3.809705 |  |  | 196.3336 | 4.30604 | 34.99181 | 4.295563 |  |  | 71.19269 | 4.306279 | 18.24583 | 4.260671 | 68.44343 | 4.306089
162.9433 | 4.305056 | 24.54855 | 4.305818 | 7.953214 | 3.798837 |  |  | 196.3729 | 4.305322 | 35.24 | 4.298981 |  |  | 71.21764 | 4.306293 | 18.49574 | 4.269535 | 68.47111 | 4.305997
162.9816 | 4.305022 | 24.75315 | 4.305806 | 8.201786 | 3.788191 |  |  | 196.4102 | 4.306356 | 35.48809 | 4.302406 |  |  | 71.24152 | 4.30631 | 18.74574 | 4.278254 | 68.49861 | 4.30592
163.0198 | 4.305365 | 24.94758 | 4.305845 | 8.450268 | 3.777239 |  |  | 196.4469 | 4.305412 | 35.73617 | 4.305552 |  |  | 0.001072125 | 4.267097 | 18.99565 | 4.286932 | 68.52593 | 4.30575
163.0578 | 4.305532 | 25.13226 | 4.305741 | 8.698839 | 3.766645 |  |  | 196.4838 | 4.305609 | 35.97298 | 4.305659 |  |  | 0.6790448 | 4.216002 | 19.24565 | 4.29533 | 68.55315 | 4.306072
163.0959 | 4.305529 | 25.30839 | 4.305781 | 8.947411 | 3.756261 |  |  | 196.5217 | 4.306137 | 36.19606 | 4.305586 |  |  | 1.35809 | 4.191719 | 19.49556 | 4.303686 | 68.58009 | 4.305794
163.1341 | 4.30541 | 25.47669 | 4.30582 | 9.195893 | 3.745766 |  |  | 196.5598 | 4.30588 | 36.40851 | 4.305486 |  |  | 2.037135 | 4.172016 | 19.73667 | 4.306121 | 68.60676 | 4.305943
163.1723 | 4.305285 | 25.63839 | 4.305644 | 9.444464 | 3.734749 |  |  | 196.5982 | 4.306349 | 36.61223 | 4.305601 |  |  | 2.716179 | 4.154213 | 19.95306 | 4.30606 | 68.63324 | 4.305956
163.2106 | 4.305412 | 25.79331 | 4.305776 | 9.693036 | 3.72418 |  |  | 196.6333 | 4.305531 | 36.80819 | 4.305654 |  |  | 3.395127 | 4.13802 | 20.1525 | 4.306295 | 68.65954 | 4.306042
163.249 | 4.305524 | 25.94234 | 4.305735 | 9.941518 | 3.714065 |  |  | 196.6707 | 4.305778 | 36.99745 | 4.305701 |  |  | 4.074172 | 4.122872 | 20.3388 | 4.30617 | 68.68556 | 4.305767
163.2873 | 4.305608 | 26.08556 | 4.305755 | 10.19009 | 3.703282 |  |  | 196.7091 | 4.306265 | 37.18074 | 4.305596 |  |  | 4.753216 | 4.108493 | 20.5138 | 4.306062 | 68.71139 | 4.305915
163.3255 | 4.305254 | 26.22355 | 4.305766 | 10.43857 | 3.692874 |  |  | 196.7462 | 4.306071 | 37.35851 | 4.305434 |  |  | 5.432261 | 4.094759 | 20.67963 | 4.306263 | 68.73722 | 4.305965
163.3638 | 4.305338 | 26.35685 | 4.305658 | 10.68714 | 3.68221 |  |  | 196.785 | 4.305448 | 37.53149 | 4.305644 |  |  | 6.111306 | 4.081594 | 20.83778 | 4.306258 | 68.76296 | 4.306052
163.402 | 4.305465 | 26.48565 | 4.305815 | 10.93571 | 3.671588 |  |  | 196.8201 | 4.30645 | 37.69989 | 4.305639 |  |  | 6.790351 | 4.06901 | 20.98861 | 4.306253 | 68.78852 | 4.306059
163.4401 | 4.305558 | 26.5325 | 4.305906 | 11.1842 | 3.661104 |  |  | 196.8555 | 4.305242 | 37.86394 | 4.305668 |  |  | 7.469396 | 4.056552 | 21.13333 | 4.306244 | 68.8138 | 4.305819
163.4784 | 4.305412 | 0.005241935 | 4.23489 | 11.43277 | 3.650343 |  |  | 196.8928 | 4.306326 | 38.02394 | 4.30539 |  |  | 8.14844 | 4.044177 | 21.2725 | 4.306239 | 68.83907 | 4.305851
163.5166 | 4.305421 | 3.183145 | 3.961607 | 11.68125 | 3.640058 |  |  | 196.9297 | 4.305955 | 38.18011 | 4.305541 |  |  | 8.827485 | 4.032873 | 21.40667 | 4.306201 | 68.85111 | 4.306032
163.5547 | 4.305332 | 6.36629 | 3.835128 | 11.92982 | 3.629308 |  |  | 196.9673 | 4.306363 | 38.33277 | 4.3055 |  |  | 9.50653 | 4.02128 | 21.5363 | 4.306241 | 0.0008333332 | 4.289458
163.5928 | 4.305573 | 9.549516 | 3.728957 | 12.1783 | 3.61883 |  |  | 197.0029 | 4.30639 | 38.48202 | 4.305487 |  |  | 10.18558 | 4.010156 | 21.66157 | 4.306165 | 0.5293519 | 4.230261
163.6309 | 4.305561 | 12.73266 | 3.628679 | 12.426875 | 3.607903 |  |  | 197.042 | 4.305306 | 38.62809 | 4.305765 |  |  | 10.86462 | 3.999201 | 21.78333 | 4.306243 | 1.058611 | 4.208265
163.6688 | 4.305457 | 15.91589 | 3.526804 | 12.67545 | 3.597163 |  |  | 197.0781 | 4.306254 | 38.77096 | 4.305437 |  |  | 11.54366 | 3.988565 | 21.9012 | 4.306203 | 1.587963 | 4.190232
163.7068 | 4.305424 | 19.09911 | 3.405036 | 12.92393 | 3.586545 |  |  | 197.1159 | 4.306398 | 38.91085 | 4.305516 |  |  | 12.22271 | 3.977972 | 22.01574 | 4.306306 | 2.117315 | 4.174173
163.7445 | 4.305323 | 22.28226 | 3.235911 | 13.1725 | 3.57583 |  |  | 197.151 | 4.305718 | 39.04787 | 4.305752 |  |  | 12.90175 | 3.967504 | 22.12741 | 4.306211 | 2.646667 | 4.159492
163.7827 | 4.305319 | 25.39113 | 2.9999 | 13.42098 | 3.565149 |  |  | 197.191 | 4.306397 | 39.18245 | 4.305465 |  |  | 13.5808 | 3.95686 | 22.2362 | 4.306308 | 3.176019 | 4.145747
163.8205 | 4.305438 | 0.002016129 | 3.60141 | 13.66955 | 3.554221 |  |  | 197.224 | 4.306527 | 39.31426 | 4.305572 |  |  | 14.25984 | 3.946432 | 22.34269 | 4.306008 | 3.70537 | 4.133044
163.8586 | 4.305468 | 1.252661 | 3.722313 | 13.91804 | 3.543728 |  |  | 197.2603 | 4.304965 | 39.44362 | 4.305517 |  |  | 14.93889 | 3.936528 | 22.44648 | 4.306252 | 4.234722 | 4.120821
163.8967 | 4.305499 | 2.505242 | 3.770084 | 14.16661 | 3.532536 |  |  | 197.2982 | 4.305392 | 39.57053 | 4.305561 |  |  | 15.61793 | 3.926654 | 22.54796 | 4.306379 | 4.763981 | 4.108928
163.9347 | 4.305599 | 3.757903 | 3.816731 | 14.41518 | 3.521702 |  |  | 197.3354 | 4.305374 | 39.69521 | 4.305854 |  |  | 16.29698 | 3.916749 | 22.64713 | 4.306286 | 5.293333 | 4.097779
163.9726 | 4.305359 | 5.010565 | 3.862085 | 14.66366 | 3.510484 |  |  | 197.3697 | 4.306092 | 39.81766 | 4.305542 |  |  | 16.97602 | 3.906882 | 22.74426 | 4.306165 | 5.822685 | 4.086573
164.0106 | 4.305493 | 6.263226 | 3.905186 | 14.91223 | 3.49941 |  |  | 197.4069 | 4.305549 | 39.93809 | 4.305734 |  |  | 17.65507 | 3.897116 | 22.83926 | 4.306032 | 6.352037 | 4.076155
164.0484 | 4.305379 | 7.515806 | 3.946933 | 15.1608 | 3.487752 |  |  | 197.443 | 4.305764 | 40.05638 | 4.305472 |  |  | 18.33402 | 3.887657 | 22.93231 | 4.306202 | 6.881389 | 4.06547
164.0863 | 4.305402 | 8.768468 | 3.987635 | 15.40929 | 3.47706 |  |  | 197.4814 | 4.305395 | 40.17287 | 4.305594 |  |  | 19.01306 | 3.878088 | 23.02352 | 4.306327 | 7.410741 | 4.055669
164.124 | 4.305448 | 10.02113 | 4.027612 | 15.65786 | 3.465825 |  |  | 197.5167 | 4.305204 | 40.28734 | 4.305515 |  |  | 19.69211 | 3.868823 | 23.11278 | 4.306108 | 7.940093 | 4.045631
164.162 | 4.305556 | 11.27379 | 4.066756 | 15.90634 | 3.454178 |  |  | 197.5578 | 4.306579 | 40.40011 | 4.305754 |  |  | 20.37115 | 3.859643 | 23.20065 | 4.306291 | 8.469444 | 4.035821
164.1998 | 4.305404 | 12.52637 | 4.105926 | 16.15491 | 3.442987 |  |  | 197.5948 | 4.306272 | 40.51096 | 4.305827 |  |  | 21.05019 | 3.850498 | 23.28685 | 4.306227 | 8.998796 | 4.026396
164.2375 | 4.30529 | 13.77903 | 4.144462 | 16.40339 | 3.431619 |  |  | 197.6322 | 4.306124 | 40.62021 | 4.305617 |  |  | 21.72924 | 3.841285 | 23.37167 | 4.306234 | 9.528148 | 4.016869
164.2753 | 4.305505 | 15.03169 | 4.183174 | 16.65196 | 3.420007 |  |  | 197.6685 | 4.305407 | 40.72766 | 4.305792 |  |  | 22.40828 | 3.832233 | 23.455 | 4.306186 | 10.0575 | 4.007831
164.3131 | 4.305549 | 16.28435 | 4.221425 | 16.90054 | 3.408402 |  |  | 197.7088 | 4.306083 | 40.83362 | 4.305563 |  |  | 23.08733 | 3.823306 | 23.53694 | 4.306359 | 10.58685 | 3.998561
164.3509 | 4.305357 | 17.53694 | 4.260258 | 17.14902 | 3.39684 |  |  | 197.7464 | 4.305477 | 40.93787 | 4.30546 |  |  | 23.76637 | 3.814365 | 23.61741 | 4.306344 | 11.1162 | 3.989712
164.3888 | 4.305466 | 18.7896 | 4.298691 | 17.39759 | 3.385267 |  |  | 197.783 | 4.30608 | 41.04064 | 4.305535 |  |  | 24.44532 | 3.805684 | 23.69685 | 4.306313 | 11.64556 | 3.980762
164.4267 | 4.305354 | 19.81677 | 4.305886 | 17.64607 | 3.373661 |  |  | 197.816 | 4.306525 | 41.14181 | 4.305499 |  |  | 25.12437 | 3.79683 | 23.775 | 4.306094 | 12.17491 | 3.972332
164.4643 | 4.305546 | 20.51516 | 4.305892 | 17.89464 | 3.361808 |  |  | 197.8518 | 4.305311 | 41.2416 | 4.305641 |  |  | 25.80341 | 3.788283 | 23.85185 | 4.306155 | 12.70426 | 3.963666
164.5021 | 4.305308 | 21.06524 | 4.305877 | 18.143125 | 3.350447 |  |  | 197.8871 | 4.305485 | 41.33979 | 4.305813 |  |  | 26.48246 | 3.779802 | 23.9275 | 4.306277 | 13.23361 | 3.955365
164.5398 | 4.305605 | 21.5254 | 4.305865 | 18.3917 | 3.338499 |  |  | 197.9213 | 4.306012 | 41.4367 | 4.305556 |  |  | 27.1615 | 3.771361 | 24.00222 | 4.306125 | 13.76296 | 3.946961
164.5772 | 4.30533 | 21.92444 | 4.305988 | 18.64018 | 3.326557 |  |  | 197.9565 | 4.306152 | 41.53223 | 4.305781 |  |  | 27.84055 | 3.762708 | 24.07565 | 4.306129 | 14.29231 | 3.938908
164.6146 | 4.305599 | 22.2779 | 4.30582 | 18.88875 | 3.314616 |  |  | 197.992 | 4.305277 | 41.62649 | 4.305267 |  |  | 28.51959 | 3.754425 | 24.14787 | 4.30634 | 14.82167 | 3.930692
164.6521 | 4.305328 | 22.59605 | 4.305678 | 19.13732 | 3.302808 |  |  | 198.029 | 4.305606 | 41.71947 | 4.305753 |  |  | 29.19864 | 3.746358 | 24.21898 | 4.306263 | 15.35102 | 3.922886
164.6896 | 4.305599 | 22.88629 | 4.305819 | 19.3858 | 3.290921 |  |  | 198.0629 | 4.306537 | 41.81128 | 4.305835 |  |  | 29.87768 | 3.738124 | 24.28944 | 4.306185 | 15.88037 | 3.914986
164.7271 | 4.305452 | 23.15347 | 4.306045 | 19.634375 | 3.279015 |  |  | 198.0966 | 4.305677 | 41.90191 | 4.305497 |  |  | 30.55663 | 3.730245 | 24.35889 | 4.306203 | 16.40972 | 3.907153
164.7645 | 4.305452 | 23.40153 | 4.305812 | 19.88286 | 3.266951 |  |  | 198.1327 | 4.306251 | 41.99128 | 4.305587 |  |  | 31.23567 | 3.722327 | 24.42741 | 4.306328 | 16.93907 | 3.89921
164.8019 | 4.305439 | 23.63339 | 4.305898 | 20.13143 | 3.255028 |  |  | 198.1678 | 4.306376 | 42.07957 | 4.305541 |  |  | 31.91472 | 3.714188 | 24.49481 | 4.306382 | 17.46843 | 3.891846
164.8394 | 4.305337 | 23.85097 | 4.306118 | 20.38 | 3.243053 |  |  | 198.205 | 4.30633 | 42.1666 | 4.305533 |  |  | 32.59376 | 3.706527 | 24.56157 | 4.306179 | 17.99778 | 3.884187
164.877 | 4.305436 | 24.05605 | 4.305363 | 20.62848 | 3.230885 |  |  | 198.2441 | 4.306215 | 42.25255 | 4.305643 |  |  | 33.27281 | 3.698777 | 24.62731 | 4.30615 | 18.52713 | 3.876774
164.9144 | 4.30551 | 24.25 | 4.305875 | 20.87705 | 3.219024 |  |  | 198.2826 | 4.30564 | 42.33745 | 4.305472 |  |  | 33.95185 | 3.691108 | 24.69222 | 4.306232 | 19.05648 | 3.869437
164.952 | 4.30544 | 24.43395 | 4.305775 | 21.12554 | 3.206978 |  |  | 198.3135 | 4.306479 | 42.42128 | 4.305866 |  |  | 34.6309 | 3.683506 | 24.75657 | 4.306305 | 19.58583 | 3.862321
164.9895 | 4.305455 | 24.60919 | 4.305919 | 21.37411 | 3.194945 |  |  | 198.3496 | 4.306472 | 42.50404 | 4.305513 |  |  | 35.30994 | 3.676022 | 24.82019 | 4.30602 | 20.11519 | 3.854996
165.027 | 4.305579 | 24.77613 | 4.305712 | 21.62259 | 3.18285 |  |  | 198.3852 | 4.306429 | 42.58574 | 4.30577 |  |  | 35.98899 | 3.668433 | 24.88296 | 4.306249 | 20.64454 | 3.848021
165.0646 | 4.305325 | 24.93589 | 4.306047 | 21.87116 | 3.171125 |  |  | 198.4195 | 4.305323 | 42.6666 | 4.305677 |  |  | 36.66803 | 3.661062 | 24.945 | 4.306288 | 21.17389 | 3.841325
165.1022 | 4.30516 | 25.08895 | 4.305912 | 22.11973 | 3.159105 |  |  | 198.453 | 4.305511 | 42.74649 | 4.305595 |  |  | 37.34708 | 3.653862 | 25.00648 | 4.306186 | 21.70324 | 3.834475
165.1398 | 4.305444 | 25.23637 | 4.306049 | 22.36821 | 3.146968 |  |  | 198.4859 | 4.306376 | 42.82553 | 4.305608 |  |  | 38.02602 | 3.646574 | 25.06722 | 4.306352 | 22.23259 | 3.827554
165.1773 | 4.305561 | 25.37823 | 4.305956 | 22.61679 | 3.135481 |  |  | 198.5201 | 4.306228 | 42.90362 | 4.305642 |  |  | 38.70507 | 3.639512 | 25.12722 | 4.306049 | 22.76194 | 3.820877
165.2148 | 4.305254 | 25.51508 | 4.305837 | 22.86527 | 3.123757 |  |  | 198.5541 | 4.306284 | 42.98074 | 4.305526 |  |  | 39.38411 | 3.632321 | 25.18657 | 4.306357 | 23.2913 | 3.8141
165.2519 | 4.305526 | 25.6471 | 4.305813 | 23.11384 | 3.112237 |  |  | 198.5861 | 4.30555 | 43.05702 | 4.305618 |  |  | 40.06316 | 3.625002 | 25.24528 | 4.306166 | 23.82065 | 3.807752
165.2891 | 4.305548 | 25.77452 | 4.305664 | 23.36241 | 3.10038 |  |  | 198.6207 | 4.306238 | 43.13245 | 4.305667 |  |  | 40.7422 | 3.61766 | 25.30306 | 4.306203 | 24.35 | 3.801174
165.3265 | 4.305417 | 25.79081 | 4.305937 | 23.61089 | 3.089246 |  |  | 198.6536 | 4.306065 | 43.20713 | 4.305623 |  |  | 41.42125 | 3.610571 | 25.36028 | 4.306063 | 24.87935 | 3.79496
165.364 | 4.30529 | 0.005241935 | 4.234764 | 23.85946 | 3.077457 |  |  | 198.6878 | 4.30657 | 43.28085 | 4.305583 |  |  | 42.10029 | 3.603407 | 25.41722 | 4.30617 | 25.4087 | 3.788561
165.4012 | 4.305564 | 3.183145 | 3.95744 | 24.10795 | 3.066001 |  |  | 198.7181 | 4.306558 | 43.35383 | 4.305758 |  |  | 42.77934 | 3.595772 | 25.47333 | 4.306279 | 25.93806 | 3.782423
165.4385 | 4.305375 | 6.366371 | 3.82966 | 24.35652 | 3.054682 |  |  | 198.7515 | 4.305282 | 43.42596 | 4.305628 |  |  | 43.45828 | 3.588638 | 25.52898 | 4.306117 | 26.46741 | 3.776301
165.4762 | 4.305388 | 9.549516 | 3.721732 | 24.605 | 3.043646 |  |  | 198.789 | 4.305334 | 43.49723 | 4.305644 |  |  | 44.13733 | 3.580587 | 25.58398 | 4.306186 | 26.99676 | 3.770047
165.5135 | 4.305249 | 12.73274 | 3.620001 | 24.85357 | 3.03259 |  |  | 198.8251 | 4.30634 | 43.56787 | 4.305597 |  |  | 44.81637 | 3.573854 | 25.6387 | 4.306185 | 27.52611 | 3.764152
165.5507 | 4.305405 | 15.91589 | 3.51612 | 25.10214 | 3.021381 |  |  | 198.8597 | 4.305336 | 43.63777 | 4.305634 |  |  | 45.49542 | 3.565949 | 25.69287 | 4.306309 | 28.05546 | 3.75834
165.5882 | 4.30537 | 19.09911 | 3.389044 | 25.350625 | 3.010569 |  |  | 198.8936 | 4.306438 | 43.70681 | 4.305594 |  |  | 46.17446 | 3.558125 | 25.74648 | 4.306213 | 28.58481 | 3.752575
165.6258 | 4.305376 | 22.28226 | 3.210406 | 25.5925 | 2.999985 |  |  | 198.925 | 4.305633 | 43.77511 | 4.305725 |  |  | 46.85351 | 3.550139 | 25.79963 | 4.306109 | 29.11417 | 3.746911
165.6634 | 4.305238 | 25.00919 | 2.999999 | 0.0003571429 | 3.065033 |  |  | 198.9587 | 4.3054 | 43.84266 | 4.30557 |  |  | 47.53255 | 3.541816 | 25.85259 | 4.306174 | 29.64352 | 3.741146
165.7006 | 4.305381 | 0.002016129 | 3.60241 | 0.2483929 | 3.162606 |  |  | 198.9917 | 4.305503 | 43.90947 | 4.305731 |  |  | 48.2116 | 3.533671 | 25.90472 | 4.306274 | 30.17287 | 3.735556
165.7377 | 4.305396 | 1.252661 | 3.724769 | 0.496875 | 3.214006 |  |  | 199.0255 | 4.305662 | 43.97574 | 4.30557 |  |  | 48.89064 | 3.525036 | 25.9563 | 4.306274 | 30.70222 | 3.730284
165.7748 | 4.305438 | 2.505242 | 3.773265 | 0.7453571 | 3.25473 |  |  | 199.0586 | 4.306433 | 44.04138 | 4.305581 |  |  | 49.56969 | 3.516313 | 26.0075 | 4.306136 | 31.23157 | 3.724546
165.8122 | 4.305442 | 3.757903 | 3.820637 | 0.9938393 | 3.28964 |  |  | 199.0921 | 4.306232 | 44.10638 | 4.305689 |  |  | 50.24873 | 3.50722 | 26.05824 | 4.306013 | 31.76102 | 3.719415
165.8494 | 4.305474 | 5.010565 | 3.866161 | 1.242232 | 3.321468 |  |  | 199.1262 | 4.305355 | 44.17074 | 4.305679 |  |  | 50.92778 | 3.497564 | 26.10852 | 4.306146 | 32.29037 | 3.71397
165.8865 | 4.30519 | 6.263145 | 3.910088 | 1.490714 | 3.350584 |  |  | 199.1596 | 4.305322 | 44.23447 | 4.30562 |  |  | 51.60682 | 3.487639 | 26.15833 | 4.306262 | 32.81972 | 3.708842
165.9235 | 4.30542 | 7.515806 | 3.952256 | 1.739196 | 3.377781 |  |  | 199.1927 | 4.305975 | 44.29755 | 4.305568 |  |  | 52.28587 | 3.477321 | 26.20778 | 4.305998 | 33.34907 | 3.703695
165.9606 | 4.305399 | 8.768468 | 3.993409 | 1.987679 | 3.403355 |  |  | 199.2268 | 4.305558 | 44.36 | 4.305544 |  |  | 52.96491 | 3.466505 | 26.25685 | 4.306244 | 33.87833 | 3.698636
165.9981 | 4.305295 | 10.02113 | 4.03349 | 2.236071 | 3.427385 |  |  | 199.2596 | 4.30658 | 44.42191 | 4.305692 |  |  | 53.64386 | 3.455633 | 26.30546 | 4.306155 | 34.40769 | 3.693507
166.0355 | 4.305226 | 11.27371 | 4.073582 | 2.484554 | 3.45074 |  |  | 199.2932 | 4.306185 | 44.4833 | 4.30556 |  |  | 54.3229 | 3.444179 | 26.35398 | 4.306275 | 34.93704 | 3.688578
166.0727 | 4.305452 | 12.52637 | 4.113259 | 2.733036 | 3.472769 |  |  | 199.3266 | 4.306314 | 44.54394 | 4.305791 |  |  | 55.00195 | 3.432299 | 26.40194 | 4.306324 | 35.46639 | 3.683661
166.1098 | 4.305273 | 13.77903 | 4.152588 | 2.981429 | 3.494518 |  |  | 199.3601 | 4.306466 | 44.60415 | 4.305546 |  |  | 55.68099 | 3.419555 | 26.44944 | 4.306191 | 35.99574 | 3.678589
166.147 | 4.305537 | 15.03169 | 4.19193 | 3.229911 | 3.514907 |  |  | 199.394 | 4.30605 | 44.66372 | 4.305507 |  |  | 56.35994 | 3.406335 | 26.49657 | 4.306122 | 36.52509 | 3.673779
166.184 | 4.305482 | 16.28435 | 4.231228 | 3.478393 | 3.535144 |  |  | 199.4262 | 4.305998 | 44.72266 | 4.305605 |  |  | 57.03899 | 3.393041 | 26.54324 | 4.306354 | 37.05444 | 3.668925
166.2209 | 4.305388 | 17.53694 | 4.270146 | 3.726786 | 3.554787 |  |  | 199.456 | 4.305625 | 44.78117 | 4.305634 |  |  | 57.71803 | 3.379041 | 26.58954 | 4.30627 | 37.5838 | 3.664112
166.258 | 4.305414 | 18.78347 | 4.305669 | 3.975268 | 3.573836 |  |  | 199.4868 | 4.305935 | 44.83915 | 4.305507 |  |  | 58.39708 | 3.363954 | 26.63556 | 4.306178 | 38.11315 | 3.659359
166.2952 | 4.305562 | 19.67702 | 4.306003 | 4.22375 | 3.5922 |  |  | 199.521 | 4.305504 | 44.8966 | 4.305785 |  |  | 59.07611 | 3.348355 | 26.6813 | 4.306039 | 38.6425 | 3.654842
166.3323 | 4.305361 | 20.31855 | 4.305657 | 4.472232 | 3.610267 |  |  | 199.554 | 4.30621 | 44.9534 | 4.305381 |  |  | 59.75517 | 3.332364 | 26.72676 | 4.306339 | 39.17194 | 3.649796
166.3694 | 4.305338 | 20.83347 | 4.305879 | 4.720625 | 3.627394 |  |  | 199.5862 | 4.306255 | 45.00989 | 4.305709 |  |  | 60.43421 | 3.315414 | 26.77194 | 4.306264 | 39.7013 | 3.645026
166.4065 | 4.305411 | 21.26887 | 4.305674 | 4.969107 | 3.644738 |  |  | 199.6191 | 4.306269 | 45.06574 | 4.305665 |  |  | 61.11326 | 3.298198 | 26.81676 | 4.306281 | 40.23065 | 3.640545
166.4435 | 4.305292 | 21.64815 | 4.305911 | 5.217589 | 3.661543 |  |  | 199.6506 | 4.306326 | 45.12117 | 4.305641 |  |  | 61.7923 | 3.280313 | 26.86111 | 4.306244 | 40.76 | 3.635875
166.4806 | 4.305504 | 21.98597 | 4.30582 | 5.465982 | 3.677687 |  |  | 199.6843 | 4.305632 | 45.17628 | 4.305584 |  |  | 62.47135 | 3.261138 | 26.90519 | 4.306127 | 41.28935 | 3.631062
166.5177 | 4.30519 | 22.29105 | 4.30587 | 5.714464 | 3.693781 |  |  | 199.717 | 4.30608 | 45.23074 | 4.305685 |  |  | 63.15039 | 3.240781 | 26.94898 | 4.306471 | 41.8187 | 3.626165
166.5545 | 4.305426 | 22.57024 | 4.305872 | 5.962946 | 3.709452 |  |  | 199.7497 | 4.306207 | 45.28479 | 4.305752 |  |  | 63.82943 | 3.219354 | 26.99241 | 4.30626 | 42.34806 | 3.621421
166.5915 | 4.305514 | 22.82774 | 4.305776 | 6.211429 | 3.724999 |  |  | 199.7831 | 4.305194 | 45.33819 | 4.305579 |  |  | 64.50848 | 3.196318 | 27.03556 | 4.306322 | 42.87741 | 3.616803
166.6288 | 4.305451 | 23.06726 | 4.305798 | 6.459821 | 3.740034 |  |  | 199.8155 | 4.306478 | 45.39128 | 4.305645 |  |  | 65.18743 | 3.172658 | 27.07861 | 4.306164 | 43.40676 | 3.611787
166.6658 | 4.305237 | 23.29129 | 4.306016 | 6.708304 | 3.754857 |  |  | 199.8488 | 4.305275 | 45.44394 | 4.305861 |  |  | 65.86647 | 3.147561 | 27.1212 | 4.306298 | 43.93611 | 3.607002
166.7028 | 4.305509 | 23.50169 | 4.305996 | 6.956786 | 3.769558 |  |  | 199.8828 | 4.305451 | 45.49617 | 4.305373 |  |  | 66.54552 | 3.12114 | 27.16352 | 4.306331 | 44.46546 | 3.601787
166.7398 | 4.305309 | 23.69976 | 4.305966 | 7.205179 | 3.783776 |  |  | 199.9148 | 4.306535 | 45.54787 | 4.305551 |  |  | 67.22456 | 3.093747 | 27.20565 | 4.30634 | 44.99481 | 3.597147
166.7768 | 4.305446 | 23.88718 | 4.305625 | 7.453662 | 3.797457 |  |  | 199.9516 | 4.305331 | 45.59936 | 4.305642 |  |  | 67.90361 | 3.063683 | 27.24759 | 4.306083 | 45.52417 | 3.592288
166.8137 | 4.305368 | 24.06492 | 4.305981 | 7.702143 | 3.811633 |  |  | 199.9845 | 4.30569 | 45.65021 | 4.305713 |  |  | 68.58265 | 3.031719 | 27.28907 | 4.306346 | 46.05352 | 3.587138
166.8507 | 4.305515 | 24.23435 | 4.305714 | 7.950625 | 3.825039 |  |  | 200.0165 | 4.305584 | 45.70074 | 4.30548 |  |  | 69.20624 | 2.999997 | 27.33046 | 4.30629 | 46.58287 | 3.582012
166.8877 | 4.305532 | 24.39613 | 4.305967 | 8.199018 | 3.838677 |  |  | 200.0491 | 4.305385 | 45.75085 | 4.305224 |  |  | 0.002046784 | 3.765007 | 27.37157 | 4.306299 | 47.11222 | 3.576739
166.9245 | 4.305475 | 24.55089 | 4.305928 | 8.4475 | 3.851788 |  |  | 200.0817 | 4.30537 | 45.80064 | 4.305558 |  |  | 1.25078 | 3.891534 | 27.41222 | 4.306472 | 47.64157 | 3.571459
166.9615 | 4.305545 | 24.69976 | 4.305873 | 8.695982 | 3.865007 |  |  | 200.1151 | 4.306038 | 45.85 | 4.305524 |  |  | 2.501462 | 3.895871 | 27.45278 | 4.306183 | 48.17093 | 3.565806
166.9984 | 4.305205 | 24.84306 | 4.305778 | 8.944375 | 3.877816 |  |  | 200.146 | 4.305259 | 45.89894 | 4.305582 |  |  | 3.752242 | 3.903725 | 27.49306 | 4.306381 | 48.70028 | 3.559988
167.0353 | 4.30534 | 24.98121 | 4.306031 | 9.192857 | 3.890276 |  |  | 200.1788 | 4.305134 | 45.94745 | 4.305724 |  |  | 5.003021 | 3.912514 | 27.53306 | 4.306305 | 49.22963 | 3.554144
167.0723 | 4.305261 | 25.11435 | 4.305633 | 9.441339 | 3.902808 |  |  | 200.2119 | 4.305241 | 45.99553 | 4.305658 |  |  | 6.253801 | 3.921688 | 27.57296 | 4.306322 | 49.75898 | 3.54824
167.1091 | 4.30543 | 25.24282 | 4.305671 | 9.689821 | 3.915202 |  |  | 200.2494 | 4.305787 | 46.0434 | 4.305631 |  |  | 7.504581 | 3.93092 | 27.6125 | 4.306253 | 50.28833 | 3.542165
167.1457 | 4.305467 | 25.28371 | 4.305872 | 9.938214 | 3.927006 |  |  | 200.2811 | 4.306383 | 46.09096 | 4.305646 |  |  | 8.755361 | 3.941031 | 27.65185 | 4.306166 | 50.81769 | 3.535759
167.1823 | 4.305364 | 0.005241935 | 4.234542 | 10.1867 | 3.938894 |  |  | 200.3141 | 4.305843 | 46.13809 | 4.305551 |  |  | 10.00614 | 3.950975 | 27.69056 | 4.306177 | 51.34704 | 3.529063
167.219 | 4.305225 | 3.183145 | 3.953162 | 10.43518 | 3.951227 |  |  | 200.3448 | 4.305651 | 46.18479 | 4.305634 |  |  | 11.25682 | 3.961623 | 27.72926 | 4.30644 | 51.8763 | 3.521786
167.2558 | 4.305325 | 6.36629 | 3.823789 | 10.68366 | 3.962947 |  |  | 200.3772 | 4.305487 | 46.23128 | 4.305812 |  |  | 12.5076 | 3.972164 | 27.76769 | 4.306421 | 52.40565 | 3.514447
167.2926 | 4.305288 | 9.549435 | 3.714551 | 10.93205 | 3.974312 |  |  | 200.4097 | 4.306059 | 46.27734 | 4.305696 |  |  | 13.75838 | 3.982845 | 27.80611 | 4.306197 | 52.935 | 3.50677
167.3292 | 4.305426 | 12.73258 | 3.610867 | 11.18054 | 3.985676 |  |  | 200.4429 | 4.30603 | 46.32298 | 4.305537 |  |  | 15.00916 | 3.994127 | 27.84426 | 4.306326 | 53.46435 | 3.498259
167.366 | 4.305411 | 15.91573 | 3.504358 | 11.42902 | 3.996782 |  |  | 200.4731 | 4.306373 | 46.3683 | 4.30564 |  |  | 16.25994 | 4.005429 | 27.88213 | 4.306191 | 53.9937 | 3.489572
167.4026 | 4.305382 | 19.09879 | 3.371823 | 11.67741 | 4.007981 |  |  | 200.5018 | 4.305746 | 46.4133 | 4.305604 |  |  | 17.51072 | 4.017026 | 27.91981 | 4.306164 | 54.52306 | 3.480219
167.4391 | 4.30526 | 22.28202 | 3.186985 | 11.92589 | 4.019077 |  |  | 200.534 | 4.306356 | 46.45798 | 4.305685 |  |  | 18.7614 | 4.028836 | 27.95731 | 4.30616 | 55.05241 | 3.470381
167.4757 | 4.305483 | 24.68 | 2.999819 | 12.174375 | 4.029957 |  |  | 200.5648 | 4.305648 | 46.50234 | 4.305665 |  |  | 20.01218 | 4.040923 | 27.99444 | 4.306409 | 55.58176 | 3.459726
167.5122 | 4.30543 | 0.002016129 | 3.603627 | 12.42286 | 4.040459 |  |  | 200.6015 | 4.306397 | 46.54628 | 4.305589 |  |  | 21.26296 | 4.053034 | 28.03139 | 4.30618 | 56.11111 | 3.448428
167.5487 | 4.305276 | 1.252661 | 3.726634 | 12.67125 | 4.051195 |  |  | 200.6365 | 4.306336 | 46.59011 | 4.305768 |  |  | 22.51374 | 4.06555 | 28.06806 | 4.306409 | 56.64046 | 3.436914
167.5853 | 4.305499 | 2.505242 | 3.776078 | 12.91973 | 4.061711 |  |  | 200.6663 | 4.305564 | 46.63351 | 4.305557 |  |  | 23.76452 | 4.07793 | 28.10454 | 4.306158 | 57.16981 | 3.423813
167.6219 | 4.30543 | 3.757903 | 3.823728 | 13.168125 | 4.072073 |  |  | 200.6951 | 4.305267 | 46.6767 | 4.305796 |  |  | 25.0152 | 4.090968 | 28.1412 | 4.306224 | 57.69917 | 3.409762
167.6586 | 4.30546 | 5.010565 | 3.870162 | 13.41661 | 4.082291 |  |  | 200.7283 | 4.306243 | 46.71957 | 4.305492 |  |  | 26.26598 | 4.104097 | 28.17741 | 4.306124 | 58.22852 | 3.395095
167.6951 | 4.305337 | 6.263226 | 3.914078 | 13.66509 | 4.09227 |  |  | 200.7601 | 4.305332 | 46.76213 | 4.305735 |  |  | 27.51676 | 4.117233 | 28.21343 | 4.306198 | 58.75787 | 3.379269
167.7314 | 4.305463 | 7.515806 | 3.95672 | 13.91357 | 4.102618 |  |  | 200.793 | 4.306422 | 46.80436 | 4.305575 |  |  | 28.76754 | 4.130674 | 28.24917 | 4.30618 | 59.28722 | 3.362321
167.768 | 4.305335 | 8.768468 | 3.998165 | 14.16196 | 4.112614 |  |  | 200.8257 | 4.306245 | 46.84628 | 4.305718 |  |  | 30.01832 | 4.144064 | 28.28472 | 4.306174 | 59.81657 | 3.343948
167.8044 | 4.305384 | 10.02113 | 4.039092 | 14.41045 | 4.122507 |  |  | 200.8566 | 4.305485 | 46.88798 | 4.30551 |  |  | 31.2691 | 4.157597 | 28.32009 | 4.306138 | 60.34593 | 3.324163
167.8409 | 4.305614 | 11.27379 | 4.079596 | 14.65893 | 4.13217 |  |  | 200.8887 | 4.306578 | 46.92936 | 4.305573 |  |  | 32.51979 | 4.171408 | 28.35537 | 4.306361 | 60.87528 | 3.303226
167.8775 | 4.30541 | 12.52637 | 4.119542 | 14.90732 | 4.141573 |  |  | 200.9173 | 4.305949 | 46.97053 | 4.305628 |  |  | 33.77057 | 4.185261 | 28.39056 | 4.306066 | 61.40463 | 3.280574
167.9139 | 4.305413 | 13.77903 | 4.159454 | 15.1558 | 4.151369 |  |  | 200.9491 | 4.306383 | 47.01128 | 4.305653 |  |  | 35.02135 | 4.199784 | 28.42565 | 4.306244 | 61.93398 | 3.255628
167.9502 | 4.305484 | 15.03169 | 4.199128 | 15.40429 | 4.160911 |  |  | 200.9813 | 4.306306 | 47.05181 | 4.305557 |  |  | 36.27212 | 4.214086 | 28.46037 | 4.306212 | 62.46333 | 3.228683
167.9869 | 4.305362 | 16.28435 | 4.239199 | 15.65268 | 4.170496 |  |  | 201.0129 | 4.306059 | 47.09213 | 4.30568 |  |  | 37.5229 | 4.228437 | 28.495 | 4.306141 | 62.99269 | 3.199531
168.0231 | 4.30548 | 17.53694 | 4.279092 | 15.90116 | 4.180494 |  |  | 201.0489 | 4.306522 | 47.13202 | 4.305571 |  |  | 38.77359 | 4.242937 | 28.52944 | 4.306172 | 63.52204 | 3.167501
168.0597 | 4.305343 | 18.73895 | 4.305813 | 16.14964 | 4.189581 |  |  | 201.0839 | 4.305689 | 47.1717 | 4.305743 |  |  | 40.02437 | 4.257859 | 28.5637 | 4.306131 | 64.05139 | 3.133176
168.096 | 4.305405 | 19.55161 | 4.306071 | 16.39804 | 4.198831 |  |  | 201.1162 | 4.306081 | 47.21117 | 4.305685 |  |  | 41.27515 | 4.27251 | 28.59778 | 4.306208 | 64.58074 | 3.095668
168.1325 | 4.305542 | 20.15621 | 4.305785 | 16.64652 | 4.2083 |  |  | 201.1503 | 4.305336 | 47.25043 | 4.305567 |  |  | 42.52593 | 4.286894 | 28.63176 | 4.30614 | 65.11009 | 3.053993
168.1689 | 4.305653 | 20.64839 | 4.305914 | 16.895 | 4.217478 |  |  | 201.1824 | 4.306388 | 47.28926 | 4.305551 |  |  | 43.77671 | 4.302156 | 28.66565 | 4.306123 | 65.63944 | 3.00821
168.2051 | 4.305221 | 21.06702 | 4.305691 | 17.14339 | 4.226858 |  |  | 201.2096 | 4.306368 | 47.32787 | 4.305687 |  |  | 44.9729 | 4.306105 | 28.69935 | 4.306231 | 65.73028 | 2.999905
168.2415 | 4.305281 | 21.43298 | 4.306035 | 17.391875 | 4.236343 |  |  | 201.2399 | 4.305685 | 47.36628 | 4.305638 |  |  | 46.03099 | 4.306296 | 28.73269 | 4.306206 | 0.002037037 | 3.398899
168.2778 | 4.305285 | 21.75935 | 4.30583 | 17.64036 | 4.24526 |  |  | 201.274 | 4.306366 | 47.40447 | 4.305707 |  |  | 46.98947 | 4.306156 | 28.76602 | 4.306279 | 1.249907 | 3.7047
168.3141 | 4.30544 | 22.055 | 4.305827 | 17.88875 | 4.254284 |  |  | 201.3038 | 4.306026 | 47.44234 | 4.305643 |  |  | 47.86979 | 4.306328 | 28.79917 | 4.306193 | 2.499907 | 3.718081
168.3505 | 4.305605 | 22.32589 | 4.305966 | 18.13723 | 4.263484 |  |  | 201.3343 | 4.305394 | 47.47989 | 4.30552 |  |  | 48.6846 | 4.306167 | 28.83213 | 4.306133 | 3.749815 | 3.729861
168.3867 | 4.305298 | 22.57645 | 4.306047 | 18.38571 | 4.272399 |  |  | 201.3688 | 4.305353 | 47.51734 | 4.305569 |  |  | 49.44318 | 4.306185 | 28.865 | 4.306144 | 4.999722 | 3.740936
168.423 | 4.305456 | 22.80927 | 4.305772 | 18.63411 | 4.281329 |  |  | 201.4009 | 4.306113 | 47.55447 | 4.305469 |  |  | 50.15292 | 4.306268 | 28.89778 | 4.306277 | 6.249722 | 3.751813
168.4593 | 4.305411 | 23.0271 | 4.305598 | 18.88259 | 4.290238 |  |  | 201.4367 | 4.305209 | 47.59138 | 4.305631 |  |  | 50.81969 | 4.306264 | 28.93037 | 4.306207 | 7.49963 | 3.763214
168.4956 | 4.30546 | 23.23169 | 4.305806 | 19.13107 | 4.29907 |  |  | 201.4669 | 4.305942 | 47.62809 | 4.305816 |  |  | 51.44747 | 4.306024 | 28.96287 | 4.306233 | 8.74963 | 3.774112
168.5316 | 4.30536 | 23.42468 | 4.305885 | 19.37902 | 4.306135 |  |  | 201.4974 | 4.305533 | 47.66447 | 4.305461 |  |  | 52.04006 | 4.306369 | 28.99528 | 4.306012 | 9.999537 | 3.785962
168.5679 | 4.305301 | 23.60774 | 4.305889 | 19.60955 | 4.305996 |  |  | 201.5312 | 4.305682 | 47.70064 | 4.305436 |  |  | 52.60117 | 4.305911 | 29.02741 | 4.306269 | 11.24954 | 3.797381
168.6043 | 4.305338 | 23.78169 | 4.306001 | 19.81982 | 4.305816 |  |  | 201.5639 | 4.305235 | 47.7366 | 4.30573 |  |  | 53.13294 | 4.30606 | 29.05981 | 4.306335 | 12.49944 | 3.809274
168.6406 | 4.305375 | 23.94742 | 4.30574 | 20.01866 | 4.305941 |  |  | 201.5986 | 4.306359 | 47.77234 | 4.305478 |  |  | 53.63811 | 4.306059 | 29.09176 | 4.306204 | 13.74944 | 3.821395
168.6767 | 4.305617 | 24.10565 | 4.305921 | 20.20973 | 4.30595 |  |  | 201.6288 | 4.306227 | 47.80798 | 4.305746 |  |  | 54.11891 | 4.306227 | 29.12343 | 4.306309 | 14.99935 | 3.833792
168.713 | 4.305365 | 24.25734 | 4.305743 | 20.38902 | 4.305911 |  |  | 201.6578 | 4.306367 | 47.8433 | 4.305606 |  |  | 54.57749 | 4.306252 | 29.155 | 4.306176 | 16.24935 | 3.84641
168.7493 | 4.305502 | 24.4029 | 4.305829 | 20.56027 | 4.305885 |  |  | 201.6854 | 4.306163 | 47.8784 | 4.305605 |  |  | 55.0155 | 4.306159 | 29.18667 | 4.306329 | 17.49926 | 3.859573
168.7853 | 4.30532 | 24.54258 | 4.305898 | 20.72589 | 4.305892 |  |  | 201.7218 | 4.305298 | 47.9133 | 4.305565 |  |  | 55.43353 | 4.306257 | 29.21806 | 4.306325 | 18.74926 | 3.873227
168.8214 | 4.305613 | 24.67718 | 4.305915 | 20.88652 | 4.305946 |  |  | 201.7532 | 4.305495 | 47.94798 | 4.305631 |  |  | 55.83255 | 4.306207 | 29.24926 | 4.306372 | 19.99917 | 3.887304
168.8574 | 4.305346 | 24.8071 | 4.305826 | 21.03902 | 4.306006 |  |  | 201.7853 | 4.306494 | 47.98245 | 4.305832 |  |  | 56.21491 | 4.306255 | 29.28019 | 4.306173 | 21.24907 | 3.901856
168.8938 | 4.305466 | 24.87637 | 4.305645 | 21.18875 | 4.305945 |  |  | 201.8172 | 4.306153 | 48.01681 | 4.305597 |  |  | 56.58177 | 4.306129 | 29.3112 | 4.306322 | 22.49907 | 3.91677
168.9298 | 4.305448 | 0.005241935 | 4.23419 | 21.32964 | 4.306022 |  |  | 201.8478 | 4.305378 | 48.05096 | 4.30553 |  |  | 56.93372 | 4.306348 | 29.34213 | 4.306259 | 23.74898 | 3.931976
168.9659 | 4.305578 | 3.183065 | 3.94845 | 21.46893 | 4.305862 |  |  | 201.8795 | 4.306204 | 48.08489 | 4.305702 |  |  | 57.27193 | 4.306075 | 29.37278 | 4.306273 | 24.99898 | 3.947891
169.0019 | 4.305461 | 6.36621 | 3.818255 | 21.60393 | 4.305821 |  |  | 201.9104 | 4.30612 | 48.11851 | 4.305782 |  |  | 57.59717 | 4.306303 | 29.40333 | 4.306406 | 26.24889 | 3.964363
169.0379 | 4.305539 | 9.549435 | 3.707801 | 21.73741 | 4.305619 |  |  | 201.9419 | 4.30639 | 48.15202 | 4.305678 |  |  | 57.90994 | 4.306038 | 29.4338 | 4.306283 | 27.49889 | 3.981081
169.074 | 4.305523 | 12.7325 | 3.602408 | 21.86446 | 4.305856 |  |  | 201.9491 | 4.306529 | 48.18532 | 4.305785 |  |  | 58.21062 | 4.306242 | 29.46417 | 4.306271 | 28.7488 | 3.998234
169.1101 | 4.30521 | 15.91565 | 3.491969 | 21.98589 | 4.305894 |  |  | 0.0003191489 | 4.224347 | 48.2184 | 4.305428 |  |  | 58.50058 | 4.306108 | 29.49435 | 4.306297 | 29.9988 | 4.015961
169.146 | 4.305395 | 19.09879 | 3.35392 | 22.1058 | 4.305799 |  |  | 0.2481915 | 3.98341 | 48.25138 | 4.305645 |  |  | 58.78021 | 4.306024 | 29.52472 | 4.306269 | 31.2487 | 4.034042
169.1818 | 4.305366 | 22.28194 | 3.161319 | 22.22464 | 4.306053 |  |  | 0.4964894 | 3.960912 | 48.28404 | 4.30547 |  |  | 59.0501 | 4.30611 | 29.55454 | 4.306106 | 32.4987 | 4.052321
169.2178 | 4.305366 | 24.32984 | 2.999875 | 22.3408 | 4.30592 |  |  | 0.7447872 | 3.944104 | 48.3167 | 4.305545 |  |  | 59.31101 | 4.306227 | 29.58444 | 4.306504 | 33.74861 | 4.071309
169.2538 | 4.305411 | 0.002016129 | 3.604418 | 22.45384 | 4.305848 |  |  | 0.9929787 | 3.928848 | 48.34915 | 4.305552 |  |  | 59.56345 | 4.306137 | 29.61417 | 4.306165 | 34.99861 | 4.090637
169.2899 | 4.305505 | 1.252581 | 3.72891 | 22.56429 | 4.305842 |  |  | 1.241277 | 3.915864 | 48.38138 | 4.305386 |  |  | 59.8075 | 4.306101 | 29.64389 | 4.306312 | 36.24852 | 4.110224
169.3259 | 4.305185 | 2.505242 | 3.779035 | 22.67295 | 4.306026 |  |  | 1.489574 | 3.904488 | 48.41351 | 4.305921 |  |  | 60.04347 | 4.306291 | 29.67343 | 4.306164 | 37.49852 | 4.13043
169.3619 | 4.305486 | 3.757903 | 3.827405 | 22.7783 | 4.305817 |  |  | 1.737766 | 3.892473 | 48.44532 | 4.305493 |  |  | 60.27203 | 4.306392 | 29.70287 | 4.306199 | 38.74843 | 4.150953
169.3977 | 4.305197 | 5.010565 | 3.873974 | 22.88214 | 4.305653 |  |  | 1.986064 | 3.881464 | 48.47691 | 4.305736 |  |  | 60.49308 | 4.306163 | 29.73222 | 4.30614 | 39.99843 | 4.17214
169.4336 | 4.305687 | 6.263145 | 3.918338 | 22.98357 | 4.305408 |  |  | 2.234362 | 3.870644 | 48.50851 | 4.30571 |  |  | 60.70741 | 4.306241 | 29.76139 | 4.306395 | 41.24833 | 4.19376
169.4695 | 4.305437 | 7.515806 | 3.961785 | 23.08348 | 4.305861 |  |  | 2.482553 | 3.860176 | 48.53989 | 4.305636 |  |  | 60.9153 | 4.30612 | 29.79046 | 4.305875 | 42.49833 | 4.215619
169.5053 | 4.305325 | 8.768468 | 4.003508 | 23.18152 | 4.305707 |  |  | 2.730851 | 3.850232 | 48.57106 | 4.305557 |  |  | 61.11715 | 4.306073 | 29.81935 | 4.305877 | 43.74824 | 4.237794
169.5415 | 4.305421 | 10.02113 | 4.045033 | 23.27741 | 4.306044 |  |  | 2.979149 | 3.840165 | 48.60213 | 4.30548 |  |  | 61.31316 | 4.306039 | 29.84824 | 4.306206 | 44.99824 | 4.260697
169.5775 | 4.305443 | 11.27371 | 4.085723 | 23.36982 | 4.30589 |  |  | 3.22734 | 3.829702 | 48.63298 | 4.305512 |  |  | 61.50361 | 4.30629 | 29.87741 | 4.306252 | 46.24815 | 4.283973
169.6133 | 4.305227 | 12.52637 | 4.126365 | 23.45973 | 4.305973 |  |  | 3.475638 | 3.82055 | 48.66372 | 4.305744 |  |  | 61.6885 | 4.306223 | 29.90611 | 4.306052 | 47.49657 | 4.306037
169.6489 | 4.305681 | 13.77903 | 4.167057 | 23.55054 | 4.305993 |  |  | 3.72383 | 3.810519 | 48.69426 | 4.30563 |  |  | 61.86814 | 4.306096 | 29.93463 | 4.306154 | 48.53454 | 4.305889
169.6846 | 4.305651 | 15.03169 | 4.207456 | 23.63991 | 4.305945 |  |  | 3.972128 | 3.80154 | 48.72457 | 4.305597 |  |  | 62.04279 | 4.305993 | 29.96306 | 4.306209 | 49.37019 | 4.305949
169.7205 | 4.305443 | 16.28427 | 4.247886 | 23.72696 | 4.306032 |  |  | 4.220426 | 3.792033 | 48.75479 | 4.305487 |  |  | 62.21267 | 4.30621 | 29.99139 | 4.305986 | 50.08343 | 4.306003
169.7563 | 4.305467 | 17.53694 | 4.288228 | 23.81348 | 4.305758 |  |  | 4.468617 | 3.78154 | 48.78479 | 4.305688 |  |  | 62.37788 | 4.306239 | 30.01972 | 4.306111 | 50.7087 | 4.305718
169.7922 | 4.305449 | 18.66444 | 4.305802 | 23.89893 | 4.305728 |  |  | 4.716915 | 3.771898 | 48.81479 | 4.305429 |  |  | 62.53879 | 4.306177 | 30.04796 | 4.306295 | 51.2675 | 4.305939
169.828 | 4.30535 | 19.41153 | 4.305763 | 23.98223 | 4.306069 |  |  | 4.965213 | 3.762456 | 48.84457 | 4.305445 |  |  | 62.69552 | 4.306142 | 30.0762 | 4.306107 | 51.77417 | 4.306054
169.8637 | 4.305336 | 19.98274 | 4.305895 | 24.06491 | 4.30554 |  |  | 5.213404 | 3.752464 | 48.87415 | 4.305675 |  |  | 62.84825 | 4.306235 | 30.10426 | 4.30615 | 52.23806 | 4.306047
169.8993 | 4.305397 | 20.45282 | 4.305845 | 24.14545 | 4.305885 |  |  | 5.461702 | 3.743371 | 48.90351 | 4.305628 |  |  | 62.99708 | 4.306046 | 30.13213 | 4.306138 | 52.66574 | 4.30601
169.935 | 4.305479 | 20.85492 | 4.305781 | 24.22598 | 4.305835 |  |  | 5.71 | 3.734122 | 48.93277 | 4.305843 |  |  | 63.14201 | 4.306199 | 30.15972 | 4.306241 | 53.06306 | 4.306031
169.9708 | 4.305452 | 21.20895 | 4.305885 | 24.30348 | 4.305845 |  |  | 5.958298 | 3.723737 | 48.96191 | 4.30565 |  |  | 63.28343 | 4.306083 | 30.1875 | 4.306054 | 53.43398 | 4.305857
170.0066 | 4.305484 | 21.52605 | 4.305875 | 24.38036 | 4.305726 |  |  | 6.206489 | 3.713556 | 48.99085 | 4.305784 |  |  | 63.42144 | 4.306109 | 30.21528 | 4.306284 | 53.78149 | 4.305925
170.0423 | 4.305445 | 21.81427 | 4.305924 | 24.4575 | 4.305953 |  |  | 6.454787 | 3.704813 | 49.01979 | 4.305665 |  |  | 63.55595 | 4.306138 | 30.24278 | 4.306196 | 54.10889 | 4.306051
170.0783 | 4.305455 | 22.07806 | 4.305796 | 24.53232 | 4.305895 |  |  | 6.703085 | 3.695599 | 49.0484 | 4.305605 |  |  | 63.68743 | 4.306147 | 30.27037 | 4.306188 | 54.41843 | 4.305907
170.1138 | 4.305486 | 22.32218 | 4.305869 | 24.60634 | 4.305847 |  |  | 6.951277 | 3.68481 | 49.07702 | 4.305654 |  |  | 63.81569 | 4.306251 | 30.29778 | 4.306101 | 54.71185 | 4.306009
170.1495 | 4.305499 | 22.54968 | 4.305827 | 24.68036 | 4.305942 |  |  | 7.199574 | 3.675857 | 49.10543 | 4.305505 |  |  | 63.87856 | 4.306267 | 30.325 | 4.306226 | 54.99093 | 4.305832
170.1852 | 4.305453 | 22.76274 | 4.305983 | 24.75286 | 4.306049 |  |  | 7.447872 | 3.665534 | 49.13362 | 4.305328 |  |  | 0.005653021 | 4.135536 | 30.35222 | 4.306099 | 55.25676 | 4.30596
170.2207 | 4.305336 | 22.96298 | 4.305692 | 24.82429 | 4.305902 |  |  | 7.696064 | 3.655511 | 49.1617 | 4.305521 |  |  | 3.393762 | 3.903572 | 30.37926 | 4.30626 | 55.51055 | 4.305914
170.2567 | 4.305514 | 23.15218 | 4.305884 | 24.89634 | 4.305767 |  |  | 7.944363 | 3.646217 | 49.18968 | 4.30564 |  |  | 6.787719 | 3.787189 | 30.4063 | 4.306086 | 55.75287 | 4.305994
170.2923 | 4.305298 | 23.33137 | 4.305908 | 24.965625 | 4.305981 |  |  | 8.19266 | 3.635057 | 49.21745 | 4.305548 |  |  | 10.18148 | 3.686228 | 30.43343 | 4.306209 | 55.98519 | 4.305948
170.3278 | 4.305383 | 23.50177 | 4.305803 | 25.03393 | 4.306003 |  |  | 8.440957 | 3.625469 | 49.24511 | 4.305634 |  |  | 13.57544 | 3.593537 | 30.46019 | 4.306204 | 56.20843 | 4.305917
170.3635 | 4.305261 | 23.66452 | 4.305842 | 25.10134 | 4.305769 |  |  | 8.689149 | 3.616197 | 49.27255 | 4.305646 |  |  | 16.9692 | 3.505817 | 30.48704 | 4.306165 | 56.42315 | 4.305937
170.3991 | 4.305298 | 23.82008 | 4.305751 | 25.170625 | 4.306126 |  |  | 8.937447 | 3.605179 | 49.3 | 4.305419 |  |  | 20.36296 | 3.418705 | 30.51361 | 4.306072 | 56.63037 | 4.3059
170.4348 | 4.305496 | 23.96927 | 4.305969 | 25.23759 | 4.305626 |  |  | 9.185745 | 3.596058 | 49.32723 | 4.305873 |  |  | 23.75682 | 3.325754 | 30.54028 | 4.306154 | 56.82991 | 4.305992
170.4704 | 4.305497 | 24.11258 | 4.305889 | 25.30277 | 4.30597 |  |  | 9.433936 | 3.58475 | 49.35447 | 4.305434 |  |  | 27.15049 | 3.220487 | 30.56685 | 4.306213 | 57.02213 | 4.305895
170.5061 | 4.305479 | 24.2504 | 4.305785 | 25.36804 | 4.305818 |  |  | 9.682234 | 3.574575 | 49.38149 | 4.305708 |  |  | 30.54435 | 3.09591 | 30.59333 | 4.306252 | 57.20815 | 4.306027
170.5418 | 4.305377 | 24.38298 | 4.305829 | 25.43196 | 4.306185 |  |  | 9.930532 | 3.564104 | 49.40851 | 4.30566 |  |  | 32.7616 | 2.99974 | 30.61972 | 4.30619 | 57.38806 | 4.305822
170.5773 | 4.305335 | 24.51089 | 4.305834 | 25.49545 | 4.305988 |  |  | 10.17872 | 3.553139 | 49.43532 | 4.305529 |  |  | 0.002046784 | 3.806324 | 30.64593 | 4.306177 | 57.56222 | 4.305926
170.6127 | 4.30551 | 24.52274 | 4.30585 | 25.55857 | 4.305523 |  |  | 10.42702 | 3.543413 | 49.46202 | 4.305533 |  |  | 1.25078 | 3.878481 | 30.67222 | 4.306257 | 57.73093 | 4.305979
170.6481 | 4.305163 | 0.005241935 | 4.233766 | 25.62089 | 4.305541 |  |  | 10.67521 | 3.532953 | 49.48851 | 4.305467 |  |  | 2.501559 | 3.910051 | 30.69806 | 4.306069 | 57.89454 | 4.305905
170.6836 | 4.305356 | 3.183065 | 3.944748 | 25.68277 | 4.306012 |  |  | 10.92351 | 3.52287 | 49.51489 | 4.305764 |  |  | 3.752242 | 3.939272 | 30.72407 | 4.306159 | 58.05333 | 4.305938
170.7192 | 4.305581 | 6.36621 | 3.813503 | 25.74402 | 4.30587 |  |  | 11.17181 | 3.512016 | 49.54128 | 4.305569 |  |  | 5.003021 | 3.968921 | 30.75009 | 4.306207 | 58.20722 | 4.305975
170.7546 | 4.305283 | 9.549355 | 3.701807 | 25.80402 | 4.305993 |  |  | 11.42 | 3.501577 | 49.56745 | 4.305624 |  |  | 6.253801 | 3.9985 | 30.77593 | 4.306063 | 58.35685 | 4.306046
170.7901 | 4.305341 | 12.7325 | 3.594948 | 25.86321 | 4.30585 |  |  | 11.6683 | 3.49073 | 49.59351 | 4.305615 |  |  | 7.504581 | 4.028064 | 30.80176 | 4.305948 | 58.50315 | 4.305994
170.8253 | 4.30537 | 15.91556 | 3.482688 | 25.92161 | 4.306094 |  |  | 11.9166 | 3.480535 | 49.61936 | 4.305678 |  |  | 8.755361 | 4.056829 | 30.82741 | 4.306292 | 58.64519 | 4.305925
170.8607 | 4.305124 | 19.09863 | 3.340184 | 25.979375 | 4.305736 |  |  | 12.16479 | 3.469685 | 49.64521 | 4.305545 |  |  | 10.00614 | 4.085778 | 30.85306 | 4.30605 | 58.78361 | 4.305997
170.896 | 4.305417 | 22.28185 | 3.142272 | 26.03723 | 4.305706 |  |  | 12.41309 | 3.458277 | 49.67085 | 4.305668 |  |  | 11.25692 | 4.113477 | 30.87843 | 4.306206 | 58.91852 | 4.305998
170.9312 | 4.305362 | 24.075 | 2.999964 | 26.09455 | 4.30587 |  |  | 12.66138 | 3.44795 | 49.69638 | 4.305528 |  |  | 12.5076 | 4.140268 | 30.90389 | 4.306196 | 59.04991 | 4.305897
170.9667 | 4.305362 | 0.002016129 | 3.604723 | 26.151875 | 4.30558 |  |  | 12.90957 | 3.437192 | 49.72181 | 4.305819 |  |  | 13.75838 | 4.166341 | 30.92917 | 4.306213 | 59.17796 | 4.305954
171.002 | 4.305389 | 1.252661 | 3.730584 | 26.20741 | 4.305901 |  |  | 13.15787 | 3.426442 | 49.74723 | 4.305488 |  |  | 15.00916 | 4.191348 | 30.95463 | 4.306039 | 59.23852 | 4.305833
171.0377 | 4.305342 | 2.505242 | 3.781047 | 26.2617 | 4.305745 |  |  | 13.40617 | 3.415516 | 49.77234 | 4.305778 |  |  | 16.25994 | 4.216267 | 30.98009 | 4.306102 | 0.004351852 | 4.244718
171.0731 | 4.305221 | 3.757903 | 3.829956 | 26.316875 | 4.305917 |  |  | 13.65436 | 3.404399 | 49.79734 | 4.305429 |  |  | 17.51072 | 4.239971 | 31.00537 | 4.306209 | 2.649907 | 4.023247
171.1085 | 4.305657 | 5.010565 | 3.876542 | 26.37107 | 4.305871 |  |  | 13.90266 | 3.394829 | 0.0009574467 | 4.247219 |  |  | 18.7615 | 4.263368 | 31.03065 | 4.306118 | 5.299907 | 3.941573
171.1436 | 4.305343 | 6.263226 | 3.921536 | 26.425 | 4.305864 |  |  | 14.15096 | 3.383194 | 0.588617 | 4.14142 |  |  | 20.01228 | 4.286283 | 31.05574 | 4.305828 | 7.949907 | 3.872099
171.179 | 4.305336 | 7.515806 | 3.964873 | 26.47795 | 4.306143 |  |  | 14.39915 | 3.372067 | 1.17734 | 4.110694 |  |  | 21.26053 | 4.306032 | 31.08083 | 4.305806 | 10.6 | 3.809414
171.2144 | 4.305369 | 8.768468 | 4.007292 | 26.52911 | 4.306004 |  |  | 14.64745 | 3.360615 | 1.766064 | 4.085334 |  |  | 22.34669 | 4.306031 | 31.10583 | 4.306047 | 13.25 | 3.752038
171.2497 | 4.305288 | 10.02113 | 4.049057 | 26.58036 | 4.305753 |  |  | 14.89574 | 3.350423 | 2.354787 | 4.062989 |  |  | 23.25945 | 4.306175 | 31.12565 | 4.306157 | 15.9 | 3.699058
171.2851 | 4.305327 | 11.27379 | 4.090508 | 26.6325 | 4.30573 |  |  | 15.14394 | 3.339256 | 2.943404 | 4.042736 |  |  | 24.05205 | 4.306181 | 0.0003703704 | 4.285641 | 18.55 | 3.649405
171.3202 | 4.305296 | 12.52637 | 4.13183 | 26.68366 | 4.305971 |  |  | 15.39223 | 3.328237 | 3.532128 | 4.023774 |  |  | 24.75283 | 4.306253 | 0.25 | 4.193476 | 21.20009 | 3.601738
171.3555 | 4.305473 | 13.77903 | 4.172898 | 26.7342 | 4.305824 |  |  | 15.64053 | 3.318094 | 4.120851 | 4.005803 |  |  | 25.3806 | 4.306387 | 0.5 | 4.172096 | 23.85009 | 3.554262
171.3908 | 4.305374 | 15.03169 | 4.213566 | 26.78491 | 4.305813 |  |  | 15.88872 | 3.306107 | 4.709468 | 3.988766 |  |  | 25.94951 | 4.306301 | 0.7500926 | 4.15456 | 26.50019 | 3.503477
171.4259 | 4.305332 | 16.28435 | 4.254327 | 26.83482 | 4.305985 |  |  | 16.13702 | 3.2957 | 5.298191 | 3.972413 |  |  | 26.46871 | 4.306184 | 1.000093 | 4.139204 | 29.15019 | 3.445657
171.4612 | 4.305393 | 17.53694 | 4.294987 | 26.88464 | 4.306098 |  |  | 16.38532 | 3.284196 | 5.886915 | 3.956483 |  |  | 26.94552 | 4.305985 | 1.250093 | 4.124698 | 31.80019 | 3.376317
171.4966 | 4.305334 | 18.59395 | 4.305735 | 26.93321 | 4.306053 |  |  | 16.63351 | 3.273829 | 6.475638 | 3.941141 |  |  | 27.38587 | 4.306192 | 1.500185 | 4.110688 | 34.45019 | 3.290754
171.5318 | 4.305534 | 19.29903 | 4.305895 | 26.98107 | 4.305758 |  |  | 16.88181 | 3.263134 | 7.064255 | 3.926805 |  |  | 27.79522 | 4.306159 | 1.750185 | 4.098026 | 37.10028 | 3.180349
171.567 | 4.305404 | 19.84621 | 4.305838 | 27.02991 | 4.305826 |  |  | 17.13011 | 3.253041 | 7.652979 | 3.912786 |  |  | 28.17719 | 4.306363 | 2.000278 | 4.085 | 39.75028 | 3.024572
171.6022 | 4.305483 | 20.30032 | 4.305825 | 27.07839 | 4.305954 |  |  | 17.3783 | 3.240778 | 8.241702 | 3.89917 |  |  | 28.5347 | 4.306301 | 2.250278 | 4.072233 | 40.08593 | 2.999916
171.6373 | 4.305304 | 20.69185 | 4.30584 | 27.12589 | 4.305851 |  |  | 17.6266 | 3.230621 | 8.830424 | 3.88546 |  |  | 28.87057 | 4.306052 | 2.500278 | 4.059898 | 0.002037037 | 3.592703
171.672 | 4.305422 | 21.03726 | 4.305951 | 27.17348 | 4.30603 |  |  | 17.87489 | 3.220634 | 9.419043 | 3.872247 |  |  | 29.18684 | 4.306015 | 2.75037 | 4.047656 | 1.249907 | 3.704373
171.707 | 4.305395 | 21.34726 | 4.3057 | 27.22134 | 4.305985 |  |  | 18.12309 | 3.208675 | 10.00777 | 3.859423 |  |  | 29.48528 | 4.306201 | 3.00037 | 4.035341 | 2.499907 | 3.726448
171.742 | 4.305357 | 21.62935 | 4.305669 | 27.26821 | 4.306007 |  |  | 18.37138 | 3.197245 | 10.59649 | 3.846483 |  |  | 29.76803 | 4.306258 | 3.250463 | 4.023324 | 3.749815 | 3.747169
171.777 | 4.305587 | 21.88831 | 4.305818 | 27.31518 | 4.305953 |  |  | 18.61968 | 3.186804 | 11.18511 | 3.834463 |  |  | 30.03635 | 4.306125 | 3.500463 | 4.011375 | 4.999722 | 3.767706
171.8118 | 4.305495 | 22.12758 | 4.305715 | 27.36223 | 4.305935 |  |  | 18.86787 | 3.176379 | 11.77383 | 3.822175 |  |  | 30.29172 | 4.306034 | 3.750556 | 3.999442 | 6.249722 | 3.78858
171.8465 | 4.305576 | 22.35024 | 4.305872 | 27.40857 | 4.305817 |  |  | 19.11617 | 3.164751 | 12.36255 | 3.810015 |  |  | 30.53519 | 4.306026 | 4.000556 | 3.987287 | 7.49963 | 3.809669
171.8815 | 4.305387 | 22.55919 | 4.305893 | 27.45482 | 4.305949 |  |  | 19.36447 | 3.154385 | 12.95128 | 3.79831 |  |  | 30.76784 | 4.306313 | 4.250648 | 3.975239 | 8.74963 | 3.831497
171.9165 | 4.305472 | 22.75613 | 4.305526 | 27.50036 | 4.306053 |  |  | 19.61266 | 3.143934 | 13.53989 | 3.786483 |  |  | 30.99045 | 4.306122 | 4.500648 | 3.963133 | 9.999537 | 3.854017
171.9514 | 4.305372 | 22.94234 | 4.305754 | 27.54482 | 4.305924 |  |  | 19.86096 | 3.132917 | 14.12862 | 3.774683 |  |  | 31.20361 | 4.30627 | 4.750648 | 3.951287 | 11.24944 | 3.87711
171.9865 | 4.305454 | 23.11879 | 4.305783 | 27.58973 | 4.305994 |  |  | 20.10926 | 3.122094 | 14.71734 | 3.763263 |  |  | 31.40789 | 4.306131 | 5.000741 | 3.939358 | 12.49944 | 3.901312
172.0215 | 4.305385 | 23.28645 | 4.305755 | 27.63384 | 4.306015 |  |  | 20.35745 | 3.111135 | 15.30606 | 3.751891 |  |  | 31.60409 | 4.306255 | 5.250741 | 3.927518 | 13.74935 | 3.926143
172.0566 | 4.305305 | 23.44613 | 4.305653 | 27.67732 | 4.305883 |  |  | 20.60574 | 3.100238 | 15.89468 | 3.74046 |  |  | 31.79269 | 4.306087 | 5.500833 | 3.915707 | 14.99935 | 3.951532
172.0915 | 4.305403 | 23.59911 | 4.305685 | 27.72098 | 4.305567 |  |  | 20.85404 | 3.089087 | 16.4834 | 3.729274 |  |  | 31.97427 | 4.306244 | 5.750833 | 3.903884 | 16.24926 | 3.977143
172.1264 | 4.305341 | 23.74565 | 4.305985 | 27.76446 | 4.30572 |  |  | 21.10223 | 3.078227 | 17.07213 | 3.718057 |  |  | 32.14903 | 4.306304 | 6.000926 | 3.892053 | 17.49917 | 4.00303
172.1615 | 4.305453 | 23.88661 | 4.305872 | 27.80768 | 4.306012 |  |  | 21.35053 | 3.067051 | 17.66085 | 3.707019 |  |  | 32.31764 | 4.306248 | 6.250926 | 3.880488 | 18.74917 | 4.029664
172.1965 | 4.305343 | 24.0225 | 4.305395 | 27.85 | 4.305713 |  |  | 21.59883 | 3.056739 | 18.24947 | 3.69577 |  |  | 32.48051 | 4.306188 | 6.501019 | 3.868793 | 19.99907 | 4.056373
172.2315 | 4.30543 | 24.15379 | 4.305946 | 27.89241 | 4.30581 |  |  | 21.84702 | 3.045131 | 18.83819 | 3.684904 |  |  | 32.63772 | 4.3061 | 6.751019 | 3.857202 | 21.24907 | 4.082756
172.2665 | 4.305498 | 24.26653 | 4.305993 | 27.93464 | 4.305965 |  |  | 22.09532 | 3.03349 | 19.42691 | 3.674171 |  |  | 32.78986 | 4.30612 | 7.001019 | 3.845567 | 22.49898 | 4.109714
172.3014 | 4.305512 | 0.005241935 | 4.232905 | 27.97661 | 4.305699 |  |  | 22.34362 | 3.022529 | 20.01553 | 3.663601 |  |  | 32.93723 | 4.306246 | 7.25111 | 3.834339 | 23.74889 | 4.136818
172.3363 | 4.305349 | 3.183065 | 3.941158 | 28.0183 | 4.305915 |  |  | 22.59181 | 3.011085 | 20.60426 | 3.653028 |  |  | 33.08002 | 4.306159 | 7.501111 | 3.822596 | 24.99889 | 4.163985
172.3712 | 4.305375 | 6.36621 | 3.808973 | 28.05955 | 4.306107 |  |  | 22.83096 | 2.999952 | 21.19298 | 3.642651 |  |  | 33.21823 | 4.306234 | 7.751204 | 3.811093 | 26.2488 | 4.19142
172.406 | 4.305582 | 9.549355 | 3.696074 | 28.100625 | 4.306156 |  |  | 0.0003191489 | 3.143902 | 21.7817 | 3.632265 |  |  | 33.35214 | 4.306029 | 8.001204 | 3.799446 | 27.4988 | 4.21928
172.4409 | 4.30544 | 12.7325 | 3.587788 | 28.14152 | 4.305928 |  |  | 0.2481915 | 3.267772 | 22.37032 | 3.621704 |  |  | 33.48216 | 4.306218 | 8.251296 | 3.788018 | 28.7487 | 4.247174
172.4758 | 4.305382 | 15.91565 | 3.473151 | 28.18161 | 4.30595 |  |  | 0.496383 | 3.320472 | 22.95904 | 3.611607 |  |  | 33.59269 | 4.305962 | 8.501296 | 3.776257 | 29.99861 | 4.275629
172.5106 | 4.305259 | 19.09879 | 3.32595 | 28.221875 | 4.305827 |  |  | 0.7445745 | 3.358862 | 23.54777 | 3.601205 |  |  | 0.005653021 | 4.132461 | 8.751296 | 3.764813 | 31.24861 | 4.303978
172.5457 | 4.305463 | 22.28202 | 3.122594 | 28.261875 | 4.305985 |  |  | 0.9927659 | 3.392276 | 24.13649 | 3.590848 |  |  | 3.39386 | 3.894591 | 9.001389 | 3.75341 | 32.29565 | 4.305836
172.5808 | 4.305447 | 23.82056 | 2.999676 | 28.3017 | 4.306004 |  |  | 1.240957 | 3.421361 | 24.72511 | 3.580433 |  |  | 6.787719 | 3.776853 | 9.251389 | 3.741902 | 33.08963 | 4.305927
172.6156 | 4.305687 |  |  | 28.34036 | 4.305692 |  |  | 1.489149 | 3.44788 | 25.31383 | 3.569716 |  |  | 10.18148 | 3.675166 | 9.501481 | 3.730138 | 33.74407 | 4.306021
172.6503 | 4.305265 |  |  | 28.37964 | 4.305883 |  |  | 1.73734 | 3.472024 | 25.90255 | 3.559168 |  |  | 13.57534 | 3.582118 | 9.751481 | 3.718899 | 34.30426 | 4.305964
172.6851 | 4.305428 |  |  | 28.41902 | 4.305994 |  |  | 1.985532 | 3.495328 | 26.49128 | 3.54828 |  |  | 16.9691 | 3.493764 | 10.00157 | 3.707195 | 34.79537 | 4.305919
172.7198 | 4.30538 |  |  | 28.45768 | 4.305951 |  |  | 2.233723 | 3.516811 | 27.07989 | 3.537432 |  |  | 20.36296 | 3.405312 | 10.25157 | 3.695558 | 35.23398 | 4.305954
172.7546 | 4.305248 |  |  | 28.49571 | 4.305704 |  |  | 2.481915 | 3.537635 | 27.66862 | 3.526904 |  |  | 23.75682 | 3.310519 | 10.50167 | 3.683939 | 35.63093 | 4.305967
172.7894 | 4.305326 |  |  | 28.53411 | 4.305913 |  |  | 2.730106 | 3.557878 | 28.25734 | 3.515833 |  |  | 27.15058 | 3.203247 | 10.75167 | 3.672075 | 35.9938 | 4.305946
172.824 | 4.305413 |  |  | 28.57232 | 4.30595 |  |  | 2.978298 | 3.57602 | 28.84606 | 3.504187 |  |  | 30.54435 | 3.077151 | 11.00176 | 3.660012 | 36.32824 | 4.305905
172.8589 | 4.305414 |  |  | 28.61 | 4.305981 |  |  | 3.226489 | 3.594129 | 29.43468 | 3.492305 |  |  | 32.34308 | 2.999717 | 11.25176 | 3.648477 | 36.63917 | 4.306071
172.8934 | 4.305279 |  |  | 28.64804 | 4.305997 |  |  | 3.474681 | 3.612653 | 30.0234 | 3.480276 |  |  | 0.002046784 | 3.80604 | 11.50176 | 3.636593 | 36.92981 | 4.306108
172.9281 | 4.305423 |  |  | 28.68598 | 4.305901 |  |  | 3.722872 | 3.628942 | 30.61213 | 3.468361 |  |  | 1.25078 | 3.879194 | 11.75185 | 3.624454 | 37.20222 | 4.306039
172.9628 | 4.305234 |  |  | 28.72304 | 4.305942 |  |  | 3.971064 | 3.645894 | 31.20085 | 3.456018 |  |  | 2.501462 | 3.91144 | 12.00185 | 3.612331 | 37.4587 | 4.306163
172.9976 | 4.305463 |  |  | 28.76036 | 4.306062 |  |  | 4.219255 | 3.66285 | 31.78947 | 3.442835 |  |  | 3.752242 | 3.941556 | 12.25194 | 3.600193 | 37.70111 | 4.306029
173.0323 | 4.305317 |  |  | 28.79732 | 4.305731 |  |  | 4.467447 | 3.677325 | 32.37819 | 3.429708 |  |  | 5.003021 | 3.971468 | 12.50194 | 3.587788 | 37.93111 | 4.305984
173.0668 | 4.305477 |  |  | 28.834375 | 4.305749 |  |  | 4.715532 | 3.693876 | 32.96691 | 3.415555 |  |  | 6.253801 | 4.001531 | 12.75194 | 3.575557 | 38.15009 | 4.305922
173.1015 | 4.305301 |  |  | 28.87152 | 4.306106 |  |  | 4.963723 | 3.708004 | 33.55564 | 3.401156 |  |  | 7.504581 | 4.031695 | 13.00204 | 3.563011 | 38.35926 | 4.305833
173.136 | 4.305269 |  |  | 28.9075 | 4.305966 |  |  | 5.211915 | 3.723732 | 34.14426 | 3.386304 |  |  | 8.755361 | 4.061392 | 13.25204 | 3.550543 | 38.55917 | 4.305916
173.1706 | 4.305158 |  |  | 28.94393 | 4.305978 |  |  | 5.460106 | 3.738077 | 34.73298 | 3.371407 |  |  | 10.00614 | 4.090288 | 13.50213 | 3.537918 | 38.75074 | 4.306069
173.2052 | 4.30535 |  |  | 28.97982 | 4.305751 |  |  | 5.708298 | 3.752953 | 35.3217 | 3.355205 |  |  | 11.25682 | 4.118412 | 13.75213 | 3.52526 | 38.93463 | 4.306032
173.2398 | 4.305368 |  |  | 29.01571 | 4.305963 |  |  | 5.956489 | 3.766464 | 35.91043 | 3.339216 |  |  | 12.5076 | 4.145625 | 14.00222 | 3.512507 | 39.1112 | 4.305682
173.2745 | 4.305476 |  |  | 29.05116 | 4.305807 |  |  | 6.204681 | 3.780851 | 36.49904 | 3.32227 |  |  | 13.75838 | 4.172024 | 14.25222 | 3.49929 | 39.2812 | 4.305714
173.3092 | 4.305478 |  |  | 29.0867 | 4.305911 |  |  | 6.452872 | 3.794089 | 37.08777 | 3.304473 |  |  | 15.00916 | 4.197644 | 14.50231 | 3.486627 | 39.44519 | 4.30583
173.3437 | 4.305322 |  |  | 29.12214 | 4.306018 |  |  | 6.701064 | 3.807752 | 37.67649 | 3.286171 |  |  | 16.25994 | 4.222621 | 14.75231 | 3.473295 | 39.6037 | 4.305841
173.3784 | 4.305362 |  |  | 29.1575 | 4.305869 |  |  | 6.949255 | 3.820544 | 38.26521 | 3.266982 |  |  | 17.51072 | 4.246993 | 15.00241 | 3.46019 | 39.75685 | 4.30585
173.4128 | 4.30544 |  |  | 29.19214 | 4.305875 |  |  | 7.197447 | 3.83278 | 38.85383 | 3.246714 |  |  | 18.7615 | 4.270731 | 15.25241 | 3.446744 | 39.90528 | 4.306039
173.4476 | 4.30548 |  |  | 29.22768 | 4.305917 |  |  | 7.445638 | 3.845603 | 39.44255 | 3.225936 |  |  | 20.01218 | 4.293933 | 15.50241 | 3.4333 | 40.04917 | 4.305739
173.4822 | 4.305469 |  |  | 29.26179 | 4.30574 |  |  | 7.69383 | 3.859006 | 40.03128 | 3.204152 |  |  | 21.22749 | 4.306115 | 15.7525 | 3.419642 | 40.18898 | 4.306024
173.5166 | 4.305412 |  |  | 29.29643 | 4.305965 |  |  | 7.942021 | 3.871614 | 40.61989 | 3.181727 |  |  | 22.24162 | 4.306104 | 16.0025 | 3.405906 | 40.32435 | 4.305927
173.551 | 4.305401 |  |  | 29.33054 | 4.30587 |  |  | 8.190213 | 3.884292 | 41.20862 | 3.158427 |  |  | 23.10409 | 4.306213 | 16.25259 | 3.391818 | 40.45583 | 4.305904
173.5854 | 4.305475 |  |  | 29.36509 | 4.305786 |  |  | 8.438404 | 3.896348 | 41.79734 | 3.133638 |  |  | 23.85692 | 4.306359 | 16.50259 | 3.377866 | 40.58361 | 4.305943
173.6198 | 4.30533 |  |  | 29.3992 | 4.305825 |  |  | 8.686596 | 3.90975 | 42.38606 | 3.108499 |  |  | 24.52505 | 4.30605 | 16.75259 | 3.36362 | 40.63074 | 4.306008
173.6544 | 4.305343 |  |  | 29.43304 | 4.3059 |  |  | 8.934787 | 3.921554 | 42.97468 | 3.082511 |  |  | 25.12544 | 4.30618 | 17.00269 | 3.34944 | 0.004351852 | 4.243864
173.689 | 4.305432 |  |  | 29.46661 | 4.30586 |  |  | 9.182979 | 3.934001 | 43.5634 | 3.055314 |  |  | 25.66969 | 4.3063 | 17.25269 | 3.335235 | 2.65 | 4.014232
173.7234 | 4.305445 |  |  | 29.50036 | 4.306112 |  |  | 9.43117 | 3.945896 | 44.15213 | 3.026752 |  |  | 26.16667 | 4.306341 | 17.50269 | 3.320938 | 5.3 | 3.930282
173.7579 | 4.305352 |  |  | 29.53411 | 4.306007 |  |  | 9.679362 | 3.958243 | 44.68 | 2.999971 |  |  | 26.62407 | 4.306376 | 17.75278 | 3.306494 | 7.950093 | 3.859484
173.7924 | 4.305449 |  |  | 29.56723 | 4.305963 |  |  | 9.927553 | 3.969994 | 0.002021277 | 3.705562 |  |  | 27.04698 | 4.306041 | 18.00278 | 3.292006 | 10.60019 | 3.795996
173.8269 | 4.305495 |  |  | 29.6 | 4.305773 |  |  | 10.17574 | 3.982229 | 1.244574 | 3.891036 |  |  | 27.43967 | 4.306283 | 18.25287 | 3.277533 | 13.25019 | 3.737644
173.8614 | 4.305539 |  |  | 29.63339 | 4.30608 |  |  | 10.42394 | 3.993964 | 2.489255 | 3.921428 |  |  | 27.80595 | 4.306169 | 18.50287 | 3.262606 | 15.90019 | 3.683765
173.8956 | 4.305345 |  |  | 29.66607 | 4.305982 |  |  | 10.67213 | 4.005736 | 3.73383 | 3.951851 |  |  | 28.14873 | 4.30611 | 18.75287 | 3.248032 | 18.55019 | 3.633248
173.9301 | 4.305583 |  |  | 29.69866 | 4.306004 |  |  | 10.92032 | 4.017536 | 4.978404 | 3.982142 |  |  | 28.47096 | 4.306199 | 19.00296 | 3.233175 | 21.20028 | 3.584726
173.9643 | 4.30543 |  |  | 29.73107 | 4.30556 |  |  | 11.16851 | 4.02921 | 6.223085 | 4.011766 |  |  | 28.77456 | 4.306208 | 19.25296 | 3.218431 | 23.85028 | 3.534712
173.9985 | 4.305378 |  |  | 29.76348 | 4.30574 |  |  | 11.4166 | 4.040795 | 7.46766 | 4.042147 |  |  | 29.06131 | 4.306313 | 19.50306 | 3.20352 | 26.50037 | 3.480194
174.0327 | 4.305261 |  |  | 29.79589 | 4.30613 |  |  | 11.66479 | 4.052032 | 8.712341 | 4.072326 |  |  | 29.33265 | 4.306085 | 19.75306 | 3.188906 | 29.15046 | 3.417635
174.0669 | 4.305563 |  |  | 29.82777 | 4.30579 |  |  | 11.91298 | 4.063752 | 9.956915 | 4.102418 |  |  | 29.58996 | 4.305987 | 20.00315 | 3.174357 | 31.80046 | 3.341863
174.1012 | 4.305408 |  |  | 29.85991 | 4.305894 |  |  | 12.16117 | 4.07544 | 11.2016 | 4.132394 |  |  | 29.8346 | 4.306157 | 20.25315 | 3.159586 | 34.45065 | 3.247402
174.1354 | 4.305608 |  |  | 29.89143 | 4.305781 |  |  | 12.40936 | 4.086682 | 12.44617 | 4.162004 |  |  | 30.06754 | 4.306321 | 20.50315 | 3.144844 | 37.10065 | 3.123982
174.1697 | 4.305426 |  |  | 29.92339 | 4.30619 |  |  | 12.65755 | 4.097413 | 13.69085 | 4.191589 |  |  | 30.29006 | 4.306221 | 20.75324 | 3.130514 | 39.0838 | 2.999601
174.2038 | 4.305451 |  |  | 29.95491 | 4.305791 |  |  | 12.90574 | 4.109022 | 14.93543 | 4.221582 |  |  | 30.50283 | 4.306359 | 21.00324 | 3.115972 | 0.002037037 | 3.593117
174.238 | 4.305355 |  |  | 29.98625 | 4.30597 |  |  | 13.15394 | 4.120319 | 16.18 | 4.251641 |  |  | 30.70643 | 4.30618 | 21.25333 | 3.101672 | 1.249907 | 3.706254
174.2722 | 4.305464 |  |  | 30.01741 | 4.305809 |  |  | 13.40213 | 4.130416 | 17.42468 | 4.280951 |  |  | 30.90166 | 4.306207 | 21.50333 | 3.08751 | 2.499907 | 3.728243
174.3065 | 4.305226 |  |  | 30.04875 | 4.306034 |  |  | 13.65032 | 4.142324 | 18.66564 | 4.305673 |  |  | 31.08879 | 4.306247 | 21.75343 | 3.073479 | 3.749815 | 3.74997
174.3406 | 4.3054 |  |  | 30.07955 | 4.305845 |  |  | 13.89851 | 4.152986 | 19.78011 | 4.305497 |  |  | 31.26862 | 4.306316 | 22.00343 | 3.059679 | 4.999722 | 3.77095
174.3748 | 4.305114 |  |  | 30.11071 | 4.306072 |  |  | 14.1467 | 4.163989 | 20.75809 | 4.305662 |  |  | 31.44181 | 4.306069 | 22.25343 | 3.046056 | 6.249722 | 3.792265
174.4092 | 4.305408 |  |  | 30.14143 | 4.305843 |  |  | 14.39489 | 4.173785 | 21.63479 | 4.305737 |  |  | 31.60848 | 4.306209 | 22.50352 | 3.032634 | 7.49963 | 3.814314
174.4433 | 4.305262 |  |  | 30.17196 | 4.306059 |  |  | 14.64309 | 4.184723 | 22.43213 | 4.305732 |  |  | 31.76901 | 4.30603 | 22.75352 | 3.019414 | 8.74963 | 3.836627
174.4775 | 4.305363 |  |  | 30.20268 | 4.305815 |  |  | 14.89128 | 4.195156 | 23.16415 | 4.305517 |  |  | 31.92407 | 4.306311 | 23.00352 | 3.006323 | 9.999537 | 3.860255
174.5117 | 4.305355 |  |  | 30.2333 | 4.305712 |  |  | 15.13947 | 4.205243 | 23.84117 | 4.3057 |  |  | 32.07378 | 4.306058 | 23.12778 | 2.999854 | 11.24944 | 3.88428
174.5459 | 4.305294 |  |  | 30.26321 | 4.305857 |  |  | 15.38766 | 4.2158 | 24.47106 | 4.30564 |  |  | 32.21852 | 4.306069 | 0.002037037 | 3.101735 | 12.49944 | 3.909421
174.5801 | 4.305473 |  |  | 30.29366 | 4.305816 |  |  | 15.63574 | 4.225133 | 25.05947 | 4.305567 |  |  | 32.35877 | 4.306016 | 1.249907 | 3.444782 | 13.74935 | 3.935104
174.6141 | 4.305148 |  |  | 30.32384 | 4.305781 |  |  | 15.88394 | 4.234466 | 25.6116 | 4.30575 |  |  | 32.49474 | 4.306311 | 2.499907 | 3.608828 | 14.99935 | 3.961235
174.6481 | 4.305402 |  |  | 30.35402 | 4.306041 |  |  | 16.13213 | 4.243222 | 26.13213 | 4.305583 |  |  | 32.62661 | 4.306231 | 3.749815 | 3.741829 | 16.24926 | 3.987666
174.6823 | 4.305569 |  |  | 30.38402 | 4.305853 |  |  | 16.38032 | 4.253166 | 26.62383 | 4.305744 |  |  | 32.75458 | 4.306124 | 4.999815 | 3.858632 | 17.49926 | 4.014954
174.7165 | 4.305257 |  |  | 30.41411 | 4.306086 |  |  | 16.62851 | 4.261872 | 27.08957 | 4.305544 |  |  | 32.78285 | 4.306167 | 6.249722 | 3.96447 | 18.74917 | 4.042014
174.7506 | 4.305373 |  |  | 30.44357 | 4.305625 |  |  | 16.8767 | 4.270346 | 27.53234 | 4.305565 |  |  | 0.005653021 | 4.128434 | 7.499723 | 4.06176 | 19.99917 | 4.069674
174.7848 | 4.305465 |  |  | 30.4733 | 4.305984 |  |  | 17.12489 | 4.27894 | 27.95372 | 4.305673 |  |  | 3.393762 | 3.887203 | 8.74963 | 4.153694 | 21.24907 | 4.097408
174.8188 | 4.305391 |  |  | 30.50295 | 4.305893 |  |  | 17.37309 | 4.286634 | 28.35564 | 4.305579 |  |  | 6.787524 | 3.768556 | 9.99963 | 4.241312 | 22.49907 | 4.125191
174.8528 | 4.305417 |  |  | 30.53232 | 4.305811 |  |  | 17.62128 | 4.295048 | 28.73968 | 4.305785 |  |  | 10.18129 | 3.6657 | 11.2325 | 4.306213 | 23.74898 | 4.153448
174.8869 | 4.305508 |  |  | 30.56179 | 4.305811 |  |  | 17.86947 | 4.303878 | 29.10745 | 4.305518 |  |  | 13.57515 | 3.572199 | 12.17287 | 4.30591 | 24.99898 | 4.181715
174.921 | 4.305367 |  |  | 30.59089 | 4.305978 |  |  | 18.11383 | 4.306946 | 29.46043 | 4.305733 |  |  | 16.96891 | 3.483122 | 12.89704 | 4.306045 | 26.24889 | 4.210309
174.9549 | 4.305424 |  |  | 30.62 | 4.305788 |  |  | 18.35255 | 4.304763 | 29.79957 | 4.305523 |  |  | 20.36277 | 3.393529 | 13.49481 | 4.306161 | 27.4988 | 4.239153
174.989 | 4.305433 |  |  | 30.64893 | 4.305862 |  |  | 18.57819 | 4.305019 | 30.12564 | 4.305724 |  |  | 23.75653 | 3.297365 | 14.00704 | 4.306138 | 28.7488 | 4.268215
175.023 | 4.30532 |  |  | 30.67804 | 4.306026 |  |  | 18.79394 | 4.305234 | 30.43989 | 4.305733 |  |  | 27.15049 | 3.188494 | 14.45537 | 4.306231 | 29.9987 | 4.29758
175.057 | 4.305313 |  |  | 30.7067 | 4.305803 |  |  | 18.99691 | 4.305202 | 30.74298 | 4.305639 |  |  | 30.54425 | 3.060341 | 14.85454 | 4.306099 | 31.11796 | 4.305941
175.091 | 4.305305 |  |  | 30.735625 | 4.305851 |  |  | 19.18894 | 4.306172 | 31.03564 | 4.305444 |  |  | 31.94133 | 2.99984 | 15.21509 | 4.305926 | 31.95102 | 4.306042
175.1249 | 4.305371 |  |  | 30.7642 | 4.305661 |  |  | 19.37723 | 4.306138 | 31.3183 | 4.305699 |  |  | 0.002046784 | 3.807501 | 15.54324 | 4.305822 | 32.62611 | 4.30588
175.1588 | 4.305411 |  |  | 30.79268 | 4.30601 |  |  | 19.55532 | 4.305694 | 31.5917 | 4.305694 |  |  | 1.25078 | 3.881631 | 15.84389 | 4.306127 | 33.19806 | 4.305922
175.1926 | 4.305582 |  |  | 30.82134 | 4.305785 |  |  | 19.72606 | 4.305378 | 31.85638 | 4.305522 |  |  | 2.501462 | 3.914205 | 16.12139 | 4.306122 | 33.6963 | 4.305806
175.2265 | 4.305379 |  |  | 30.84973 | 4.305723 |  |  | 19.8933 | 4.306259 | 32.11287 | 4.305471 |  |  | 3.752242 | 3.944819 | 16.37889 | 4.306041 | 34.13907 | 4.305668
175.2602 | 4.305296 |  |  | 30.87768 | 4.305986 |  |  | 20.05032 | 4.306412 | 32.36138 | 4.305614 |  |  | 5.003021 | 3.975428 | 16.61963 | 4.306095 | 34.53815 | 4.30596
175.2944 | 4.305372 |  |  | 30.90652 | 4.30596 |  |  | 20.20202 | 4.305245 | 32.60245 | 4.305557 |  |  | 6.253801 | 4.005936 | 16.84583 | 4.30606 | 34.90176 | 4.305927
175.3283 | 4.30538 |  |  | 30.93393 | 4.305909 |  |  | 20.35298 | 4.306202 | 32.83649 | 4.30569 |  |  | 7.504483 | 4.036483 | 17.05944 | 4.30631 | 35.23611 | 4.305964
175.3623 | 4.305477 |  |  | 30.961875 | 4.30594 |  |  | 20.49809 | 4.305576 | 33.06383 | 4.305676 |  |  | 8.755264 | 4.066447 | 17.26222 | 4.306126 | 35.54611 | 4.305761
175.3962 | 4.305381 |  |  | 30.98929 | 4.305873 |  |  | 20.63947 | 4.305179 | 33.28479 | 4.305493 |  |  | 10.00604 | 4.095713 | 17.45444 | 4.306157 | 35.83472 | 4.305842
175.43 | 4.305221 |  |  | 31.016875 | 4.305844 |  |  | 20.77723 | 4.306073 | 33.49957 | 4.305585 |  |  | 11.25682 | 4.124072 | 17.63731 | 4.30621 | 36.10509 | 4.305942
175.4639 | 4.305306 |  |  | 31.04446 | 4.305853 |  |  | 20.91181 | 4.306011 | 33.70862 | 4.305438 |  |  | 12.5075 | 4.151329 | 17.81185 | 4.30624 | 36.35944 | 4.305979
175.4976 | 4.305467 |  |  | 31.07205 | 4.305896 |  |  | 21.04372 | 4.306514 | 33.91213 | 4.305603 |  |  | 13.75828 | 4.17802 | 17.9787 | 4.30608 | 36.59981 | 4.305983
175.5314 | 4.305625 |  |  | 31.09955 | 4.305827 |  |  | 21.16574 | 4.305962 | 34.11032 | 4.305705 |  |  | 15.00906 | 4.203974 | 18.1388 | 4.306119 | 36.82778 | 4.306059
175.5651 | 4.305349 |  |  | 31.12679 | 4.305823 |  |  | 21.29021 | 4.306366 | 34.30351 | 4.30557 |  |  | 16.25984 | 4.229196 | 18.29231 | 4.306099 | 37.04407 | 4.305933
175.5988 | 4.305449 |  |  | 31.15402 | 4.306139 |  |  | 21.40553 | 4.306586 | 34.4917 | 4.305729 |  |  | 17.51062 | 4.253721 | 18.43981 | 4.306239 | 37.25019 | 4.305797
175.6323 | 4.305367 |  |  | 31.18098 | 4.305943 |  |  | 21.52457 | 4.306631 | 34.67511 | 4.305643 |  |  | 18.7614 | 4.277747 | 18.58222 | 4.305992 | 37.44722 | 4.305947
175.6661 | 4.305432 |  |  | 31.20795 | 4.305926 |  |  | 21.64138 | 4.305966 | 34.85394 | 4.305686 |  |  | 20.01218 | 4.300943 | 18.71963 | 4.306104 | 37.63574 | 4.305902
175.6998 | 4.305443 |  |  | 31.23518 | 4.305988 |  |  | 21.75638 | 4.305637 | 35.02862 | 4.305828 |  |  | 21.17281 | 4.306094 | 18.85204 | 4.306144 | 37.81639 | 4.305902
175.7335 | 4.305553 |  |  | 31.26214 | 4.306058 |  |  | 21.86521 | 4.305949 | 35.19915 | 4.30569 |  |  | 22.13265 | 4.306234 | 18.98046 | 4.306103 | 37.99 | 4.305949
175.7672 | 4.305463 |  |  | 31.28911 | 4.305871 |  |  | 21.97457 | 4.305265 | 35.36574 | 4.30556 |  |  | 22.95673 | 4.306165 | 19.02444 | 4.306272 | 38.15694 | 4.30583
175.8009 | 4.305269 |  |  | 31.31607 | 4.305908 |  |  | 22.08096 | 4.306525 | 35.52862 | 4.30553 |  |  | 23.67953 | 4.306341 | 0.002037037 | 4.205253 | 38.31778 | 4.305924
175.8346 | 4.305417 |  |  | 31.34286 | 4.30599 |  |  | 22.18734 | 4.305047 | 35.68798 | 4.305532 |  |  | 24.3229 | 4.306163 | 1.250093 | 3.899137 | 38.47315 | 4.306076
175.8682 | 4.305389 |  |  | 31.36946 | 4.306073 |  |  | 22.28745 | 4.3062 | 35.84372 | 4.305644 |  |  | 24.90234 | 4.306168 | 2.500093 | 3.779429 | 38.62324 | 4.305875
175.9022 | 4.305497 |  |  | 31.39598 | 4.305951 |  |  | 22.38883 | 4.306722 | 35.99617 | 4.305625 |  |  | 25.42856 | 4.30625 | 3.750093 | 3.666403 | 38.76843 | 4.306078
175.9357 | 4.305115 |  |  | 31.42223 | 4.306004 |  |  | 22.48777 | 4.30523 | 36.14543 | 4.305185 |  |  | 25.90994 | 4.305878 | 5.000093 | 3.556003 | 38.90917 | 4.305804
175.9694 | 4.305414 |  |  | 31.44911 | 4.306122 |  |  | 22.5867 | 4.305272 | 36.29149 | 4.305893 |  |  | 26.35341 | 4.306059 | 6.250093 | 3.44759 | 39.04574 | 4.305906
176.0033 | 4.305395 |  |  | 31.47589 | 4.305782 |  |  | 22.68404 | 4.306732 | 36.43457 | 4.305399 |  |  | 26.76404 | 4.306142 | 7.500185 | 3.340511 | 39.17824 | 4.305973
176.0371 | 4.305396 |  |  | 31.50196 | 4.305966 |  |  | 22.77755 | 4.306361 | 36.57479 | 4.305653 |  |  | 27.14561 | 4.305981 | 8.750185 | 3.234531 | 39.30685 | 4.305531
176.071 | 4.305431 |  |  | 31.528125 | 4.305877 |  |  | 22.87085 | 4.305546 | 36.71213 | 4.305502 |  |  | 27.50156 | 4.306187 | 10.00019 | 3.131275 | 39.365 | 4.306007
176.1048 | 4.305667 |  |  | 31.5542 | 4.30595 |  |  | 22.96426 | 4.305079 | 36.84691 | 4.305593 |  |  | 27.8348 | 4.30622 | 11.25019 | 3.030509 | 0.004351852 | 4.243407
176.1385 | 4.305263 |  |  | 31.58018 | 4.305793 |  |  | 23.0533 | 4.305257 | 36.97894 | 4.305672 |  |  | 28.14776 | 4.305966 | 11.64194 | 2.99992 | 2.649907 | 4.006913
176.1724 | 4.305397 |  |  | 31.60634 | 4.305927 |  |  | 23.14202 | 4.30495 | 37.10851 | 4.305579 |  |  | 28.44259 | 4.306227 | 0.002037037 | 3.284236 | 5.299907 | 3.921753
176.206 | 4.305522 |  |  | 31.6317 | 4.30577 |  |  | 23.22926 | 4.306001 | 37.23564 | 4.305528 |  |  | 28.72135 | 4.306232 | 1.249907 | 3.684449 | 7.949815 | 3.85003
176.2396 | 4.305449 |  |  | 31.65768 | 4.305941 |  |  | 23.31479 | 4.305263 | 37.33064 | 4.305647 |  |  | 28.98519 | 4.306264 | 2.499907 | 3.882568 | 10.59981 | 3.785671
176.2731 | 4.305431 |  |  | 31.68366 | 4.305957 |  |  | 23.39947 | 4.305342 | 0.004893617 | 4.047846 |  |  | 29.23558 | 4.306195 | 3.749815 | 4.03583 | 13.24981 | 3.726687
176.3067 | 4.305344 |  |  | 31.709375 | 4.30606 |  |  | 23.48319 | 4.305821 | 2.945426 | 3.667127 |  |  | 29.47388 | 4.306118 | 4.999815 | 4.165691 | 15.89991 | 3.672362
176.3403 | 4.305436 |  |  | 31.73482 | 4.30595 |  |  | 23.56585 | 4.306865 | 5.890851 | 3.516862 |  |  | 29.70097 | 4.306387 | 6.249722 | 4.28076 | 18.54991 | 3.62105
176.374 | 4.305547 |  |  | 31.760625 | 4.30617 |  |  | 23.64745 | 4.305233 | 8.836382 | 3.378965 |  |  | 29.91715 | 4.306111 | 7.316666 | 4.306111 | 21.19981 | 3.570879
176.4076 | 4.305483 |  |  | 31.78616 | 4.305923 |  |  | 23.7283 | 4.305999 | 11.78213 | 3.236397 |  |  | 30.12437 | 4.306392 | 8.044167 | 4.306386 | 23.84981 | 3.519285
176.4412 | 4.305471 |  |  | 31.811875 | 4.305781 |  |  | 23.80734 | 4.306522 | 14.72766 | 3.07845 |  |  | 30.32251 | 4.306115 | 8.606481 | 4.306256 | 26.49981 | 3.461407
176.4748 | 4.30556 |  |  | 31.83714 | 4.305614 |  |  | 23.88479 | 4.305312 | 16.05809 | 2.999766 |  |  | 30.51238 | 4.306038 | 9.068611 | 4.30626 | 29.14981 | 3.39444
176.5085 | 4.30532 |  |  | 31.86223 | 4.306025 |  |  | 23.96 | 4.306959 | 0.002021277 | 3.810813 |  |  | 30.69474 | 4.306144 | 9.463889 | 4.306189 | 31.79991 | 3.314016
176.5419 | 4.305308 |  |  | 31.8875 | 4.306048 |  |  | 24.03649 | 4.306338 | 1.244574 | 3.950532 |  |  | 30.87027 | 4.306561 | 9.809815 | 4.30592 | 34.45 | 3.212878
176.5755 | 4.305161 |  |  | 31.91286 | 4.305724 |  |  | 24.10915 | 4.305445 | 2.489255 | 4.030568 |  |  | 31.03869 | 4.306301 | 10.11704 | 4.306266 | 37.1 | 3.079276
176.6092 | 4.305428 |  |  | 31.93804 | 4.305704 |  |  | 24.1833 | 4.304991 | 3.73383 | 4.107537 |  |  | 31.20097 | 4.30609 | 10.39352 | 4.306219 | 38.32787 | 2.999895
176.6428 | 4.305327 |  |  | 31.96295 | 4.305833 |  |  | 24.25702 | 4.306124 | 4.978511 | 4.178264 |  |  | 31.35789 | 4.306201 | 10.64611 | 4.306221 | 0.002037037 | 3.594395
176.6765 | 4.305322 |  |  | 31.98804 | 4.306127 |  |  | 24.32968 | 4.304874 | 6.223085 | 4.242694 |  |  | 31.50906 | 4.306279 | 10.87843 | 4.306134 | 1.249907 | 3.708269
176.7102 | 4.305446 |  |  | 32.01304 | 4.305803 |  |  | 24.40043 | 4.305601 | 7.467766 | 4.301489 |  |  | 31.65526 | 4.306117 | 11.09306 | 4.306194 | 2.499907 | 3.731095
176.744 | 4.305326 |  |  | 32.03795 | 4.305946 |  |  | 24.4717 | 4.306979 | 8.54883 | 4.305576 |  |  | 31.79669 | 4.306316 | 11.29296 | 4.306205 | 3.749815 | 3.752723
176.7774 | 4.305327 |  |  | 32.06277 | 4.305815 |  |  | 24.54287 | 4.305803 | 9.379574 | 4.305714 |  |  | 31.93363 | 4.306221 | 11.48056 | 4.306191 | 4.999722 | 3.774185
176.811 | 4.30535 |  |  | 32.08786 | 4.306061 |  |  | 24.615 | 4.305278 | 10.05936 | 4.30553 |  |  | 32.06637 | 4.306273 | 11.65722 | 4.30632 | 6.249722 | 3.796152
176.8446 | 4.30526 |  |  | 32.11286 | 4.305728 |  |  | 24.68968 | 4.306454 | 10.6367 | 4.30546 |  |  | 32.19513 | 4.306045 | 11.82417 | 4.306295 | 7.49963 | 3.818505
176.8783 | 4.305489 |  |  | 32.13786 | 4.305846 |  |  | 24.75755 | 4.306089 | 11.13957 | 4.305622 |  |  | 32.26023 | 4.306241 | 11.9825 | 4.306237 | 8.749538 | 3.841448
176.912 | 4.305378 |  |  | 32.16259 | 4.305871 |  |  | 24.82872 | 4.306024 | 11.58585 | 4.305688 |  |  | 0.005653021 | 4.124875 | 12.13333 | 4.306203 | 9.999537 | 3.865381
176.9457 | 4.305393 |  |  | 32.171875 | 4.305952 |  |  | 24.8966 | 4.305521 | 11.98745 | 4.305638 |  |  | 3.393762 | 3.880207 | 12.27722 | 4.306087 | 11.24944 | 3.890266
176.9794 | 4.305463 |  |  | 0.0003571429 | 4.278489 |  |  | 24.96319 | 4.30601 | 12.35298 | 4.305581 |  |  | 6.787524 | 3.760974 | 12.41472 | 4.30624 | 12.49944 | 3.915789
177.013 | 4.30529 |  |  | 0.2484821 | 4.171691 |  |  | 25.02468 | 4.306152 | 12.68862 | 4.305394 |  |  | 10.18138 | 3.657926 | 12.54639 | 4.306129 | 13.74935 | 3.942146
177.0465 | 4.305459 |  |  | 0.4970536 | 4.153104 |  |  | 25.08936 | 4.306585 | 12.99926 | 4.305628 |  |  | 13.57524 | 3.56414 | 12.64361 | 4.306029 | 14.99926 | 3.968958
177.0801 | 4.305411 |  |  | 0.7455358 | 4.137408 |  |  | 25.15638 | 4.305343 | 13.28862 | 4.305474 |  |  | 16.96901 | 3.474635 | 0.002037037 | 4.206798 | 16.24926 | 3.996374
177.1136 | 4.305305 |  |  | 0.9941071 | 4.122661 |  |  | 25.21957 | 4.30612 | 13.55968 | 4.305509 |  |  | 20.36287 | 3.383715 | 1.25 | 3.901574 | 17.49917 | 4.024111
177.1472 | 4.305366 |  |  | 1.242679 | 4.108487 |  |  | 25.28394 | 4.305899 | 13.81479 | 4.305494 |  |  | 23.75663 | 3.286087 | 2.500093 | 3.780242 | 18.74907 | 4.05228
177.1806 | 4.305481 |  |  | 1.491161 | 4.094965 |  |  | 25.34979 | 4.30473 | 14.05617 | 4.305661 |  |  | 27.15049 | 3.175808 | 3.750093 | 3.666025 | 19.99907 | 4.080495
177.2143 | 4.305281 |  |  | 1.739732 | 4.081857 |  |  | 25.4083 | 4.306192 | 14.28511 | 4.305658 |  |  | 30.54435 | 3.045971 | 5.000093 | 3.555448 | 21.24898 | 4.108905
177.248 | 4.305221 |  |  | 1.988304 | 4.069232 |  |  | 25.46681 | 4.305459 | 14.50298 | 4.305536 |  |  | 31.6077 | 2.999983 | 6.250185 | 3.44622 | 22.49889 | 4.137769
177.2815 | 4.30542 |  |  | 2.236786 | 4.056688 |  |  | 25.52968 | 4.305519 | 14.71074 | 4.305628 |  |  | 0.002046784 | 3.808517 | 7.500185 | 3.338499 | 23.74889 | 4.166332
177.3152 | 4.305551 |  |  | 2.485357 | 4.044416 |  |  | 25.59128 | 4.305253 | 14.90947 | 4.305342 |  |  | 1.25078 | 3.884156 | 8.750185 | 3.231339 | 24.9988 | 4.195525
177.3487 | 4.305637 |  |  | 2.733929 | 4.032187 |  |  | 25.65064 | 4.306717 | 15.10021 | 4.30558 |  |  | 2.501559 | 3.917057 | 10.00019 | 3.126363 | 26.2488 | 4.224573
177.3821 | 4.305397 |  |  | 2.982411 | 4.019893 |  |  | 25.71298 | 4.305825 | 15.2833 | 4.305383 |  |  | 3.752339 | 3.948028 | 11.25028 | 3.024788 | 27.4987 | 4.254058
177.4155 | 4.305348 |  |  | 3.230982 | 4.008042 |  |  | 25.77011 | 4.305916 | 15.45968 | 4.305357 |  |  | 5.003021 | 3.978981 | 11.56898 | 2.999809 | 28.74861 | 4.284065
177.4491 | 4.305196 |  |  | 3.479464 | 3.99615 |  |  | 25.83255 | 4.305924 | 15.62968 | 4.305576 |  |  | 6.253801 | 4.010029 | 0.002037037 | 3.285599 | 29.97296 | 4.305933
177.4829 | 4.305484 |  |  | 3.728036 | 3.984205 |  |  | 25.8917 | 4.306028 | 15.79383 | 4.305686 |  |  | 7.504581 | 4.040839 | 1.249907 | 3.68915 | 30.90833 | 4.306102
177.5168 | 4.305479 |  |  | 3.976607 | 3.972526 |  |  | 25.95383 | 4.305237 | 15.95266 | 4.305431 |  |  | 8.755361 | 4.071198 | 2.499907 | 3.889048 | 31.64343 | 4.305978
177.5505 | 4.305494 |  |  | 4.225089 | 3.961086 |  |  | 26.01085 | 4.305853 | 16.10638 | 4.30575 |  |  | 10.00614 | 4.100448 | 3.749907 | 4.044384 | 32.25481 | 4.306023
177.5839 | 4.305255 |  |  | 4.473661 | 3.949511 |  |  | 26.06649 | 4.306321 | 16.25543 | 4.305814 |  |  | 11.25692 | 4.129347 | 4.999815 | 4.176363 | 32.78056 | 4.305959
177.6173 | 4.305295 |  |  | 4.722232 | 3.937747 |  |  | 26.12213 | 4.305967 | 16.40021 | 4.305577 |  |  | 12.5077 | 4.156994 | 6.249815 | 4.293053 | 33.2437 | 4.305934
177.6509 | 4.305391 |  |  | 4.970714 | 3.92629 |  |  | 26.18117 | 4.306514 | 16.54085 | 4.305728 |  |  | 13.75838 | 4.183806 | 7.265463 | 4.30604 | 33.65843 | 4.305904
177.6846 | 4.30533 |  |  | 5.219286 | 3.914889 |  |  | 26.23649 | 4.305856 | 16.67766 | 4.305633 |  |  | 15.00916 | 4.209946 | 7.963518 | 4.306226 | 34.03426 | 4.305983
177.7181 | 4.305261 |  |  | 5.467857 | 3.903528 |  |  | 26.2916 | 4.30536 | 16.81085 | 4.30571 |  |  | 16.25994 | 4.235169 | 8.505556 | 4.306117 | 34.37833 | 4.30606
177.7516 | 4.305064 |  |  | 5.716339 | 3.892092 |  |  | 26.34745 | 4.305359 | 16.94064 | 4.305627 |  |  | 17.51072 | 4.260031 | 8.951944 | 4.305995 | 34.69593 | 4.305786
177.785 | 4.305345 |  |  | 5.964911 | 3.880754 |  |  | 26.40287 | 4.30598 | 17.06713 | 4.305613 |  |  | 18.7615 | 4.284003 | 9.332685 | 4.306148 | 34.9912 | 4.305851
177.8183 | 4.305333 |  |  | 6.213482 | 3.869631 |  |  | 26.45628 | 4.306137 | 17.09521 | 4.305277 |  |  | 20.0115 | 4.306214 | 9.665093 | 4.306027 | 35.26685 | 4.305988
177.8519 | 4.305425 |  |  | 6.461964 | 3.858192 |  |  | 26.51117 | 4.30612 | 0.004893617 | 4.051234 |  |  | 21.10955 | 4.306066 | 9.96037 | 4.306163 | 35.52546 | 4.30586
177.8855 | 4.305416 |  |  | 6.710536 | 3.847055 |  |  | 26.56617 | 4.306795 | 2.945426 | 3.662122 |  |  | 22.02846 | 4.306224 | 10.22639 | 4.30618 | 35.76935 | 4.305852
177.9191 | 4.305306 |  |  | 6.959107 | 3.835931 |  |  | 26.61872 | 4.306607 | 5.890851 | 3.510406 |  |  | 22.82281 | 4.305921 | 10.46907 | 4.306134 | 36 | 4.305833
177.9526 | 4.305488 |  |  | 7.207589 | 3.824567 |  |  | 26.67266 | 4.305413 | 8.836382 | 3.37168 |  |  | 23.52271 | 4.306248 | 10.69213 | 4.306184 | 36.2188 | 4.306046
177.9862 | 4.30539 |  |  | 7.456162 | 3.812954 |  |  | 26.72457 | 4.305477 | 11.78181 | 3.228744 |  |  | 24.14747 | 4.30625 | 10.89843 | 4.306226 | 36.42704 | 4.305952
178.0197 | 4.305127 |  |  | 7.704732 | 3.802163 |  |  | 26.77585 | 4.30556 | 14.72734 | 3.071767 |  |  | 24.71101 | 4.305939 | 11.09056 | 4.306194 | 36.62537 | 4.305996
178.0531 | 4.30525 |  |  | 7.953214 | 3.791035 |  |  | 26.82883 | 4.306657 | 15.96447 | 2.999725 |  |  | 25.22378 | 4.306259 | 11.27056 | 4.306012 | 36.81491 | 4.305891
178.0868 | 4.305425 |  |  | 8.201786 | 3.779833 |  |  | 26.87851 | 4.305358 | 0.002021277 | 3.810848 |  |  | 25.69366 | 4.306195 | 11.43991 | 4.30625 | 36.99657 | 4.305851
178.1202 | 4.30515 |  |  | 8.450357 | 3.768571 |  |  | 26.93011 | 4.30601 | 1.244574 | 3.951828 |  |  | 26.12671 | 4.306112 | 11.59972 | 4.305922 | 37.17102 | 4.305851
178.1537 | 4.305477 |  |  | 8.698929 | 3.757289 |  |  | 26.98138 | 4.306021 | 2.489255 | 4.032158 |  |  | 26.52778 | 4.306297 | 11.75102 | 4.30611 | 37.33861 | 4.305871
178.1872 | 4.305389 |  |  | 8.947411 | 3.745984 |  |  | 27.03287 | 4.305686 | 3.73383 | 4.109685 |  |  | 26.90107 | 4.306259 | 11.89537 | 4.306143 | 37.5 | 4.305941
178.2208 | 4.305484 |  |  | 9.195982 | 3.734857 |  |  | 27.08617 | 4.305411 | 4.978511 | 4.180889 |  |  | 27.24961 | 4.305943 | 12.03278 | 4.306027 | 37.65602 | 4.305951
178.2543 | 4.305365 |  |  | 9.444554 | 3.723502 |  |  | 27.13766 | 4.306458 | 6.223085 | 4.24577 |  |  | 27.57641 | 4.306232 | 12.16417 | 4.306221 | 37.80676 | 4.306128
178.2877 | 4.305511 |  |  | 9.693036 | 3.712369 |  |  | 27.18681 | 4.306391 | 7.46766 | 4.304925 |  |  | 27.88353 | 4.306218 | 12.23944 | 4.305955 | 37.95231 | 4.306084
178.3212 | 4.305194 |  |  | 9.941607 | 3.701239 |  |  | 27.23638 | 4.305156 | 8.524681 | 4.305518 |  |  | 28.173 | 4.306199 | 0.002037037 | 4.206416 | 38.0937 | 4.306007
178.3548 | 4.305385 |  |  | 10.19018 | 3.689905 |  |  | 27.2866 | 4.305909 | 9.339362 | 4.305552 |  |  | 28.44659 | 4.306235 | 1.250093 | 3.89985 | 38.23028 | 4.306012
178.3886 | 4.305166 |  |  | 10.43866 | 3.678617 |  |  | 27.34064 | 4.30584 | 10.00702 | 4.305571 |  |  | 28.70575 | 4.30603 | 2.500093 | 3.777339 | 38.3625 | 4.305999
178.4223 | 4.305543 |  |  | 10.68723 | 3.667299 |  |  | 27.39074 | 4.305442 | 10.57394 | 4.305539 |  |  | 28.95156 | 4.306092 | 3.750093 | 3.662738 | 38.49074 | 4.305964
178.4557 | 4.305406 |  |  | 10.9358 | 3.655737 |  |  | 27.445 | 4.305277 | 11.06713 | 4.305542 |  |  | 29.18538 | 4.30621 | 5.000093 | 3.551448 | 38.55231 | 4.305994
178.4902 | 4.305459 |  |  | 11.18429 | 3.644468 |  |  | 27.4984 | 4.305472 | 11.50436 | 4.305439 |  |  | 29.40838 | 4.306157 | 6.250185 | 3.441641 | 0.004351852 | 4.242255
178.5252 | 4.305269 |  |  | 11.43286 | 3.633038 |  |  | 27.54426 | 4.306622 | 11.89713 | 4.305593 |  |  | 29.62115 | 4.306204 | 7.500185 | 3.33264 | 2.65 | 4.00083
178.559 | 4.305488 |  |  | 11.68134 | 3.622483 |  |  | 27.59245 | 4.305451 | 12.25394 | 4.305602 |  |  | 29.82466 | 4.306073 | 8.750185 | 3.224337 | 5.300093 | 3.91484
178.5927 | 4.30556 |  |  | 11.92991 | 3.611845 |  |  | 27.63989 | 4.306352 | 12.58138 | 4.30554 |  |  | 30.01969 | 4.305836 | 10.00028 | 3.118342 | 7.950093 | 3.842345
178.6266 | 4.30537 |  |  | 12.17848 | 3.59992 |  |  | 27.68617 | 4.306151 | 12.88383 | 4.305456 |  |  | 30.20682 | 4.30623 | 11.25028 | 3.015624 | 10.60009 | 3.777317
178.6602 | 4.30521 |  |  | 12.42696 | 3.587823 |  |  | 27.73181 | 4.306208 | 13.16532 | 4.305516 |  |  | 30.38626 | 4.306122 | 11.44611 | 2.999878 | 13.25028 | 3.717644
178.6936 | 4.305542 |  |  | 12.67554 | 3.576356 |  |  | 27.77309 | 4.305242 | 13.4284 | 4.305744 |  |  | 30.55858 | 4.306041 | 0.002037037 | 3.287191 | 15.90037 | 3.662517
178.7271 | 4.30526 |  |  | 12.92411 | 3.564405 |  |  | 27.8234 | 4.306641 | 13.67574 | 4.305699 |  |  | 30.72456 | 4.306059 | 1.249907 | 3.694962 | 18.55046 | 3.610874
178.7605 | 4.305413 |  |  | 13.17259 | 3.552749 |  |  | 27.86883 | 4.305208 | 13.90915 | 4.305496 |  |  | 30.8846 | 4.306402 | 2.499907 | 3.897223 | 21.20056 | 3.559787
178.794 | 4.305398 |  |  | 13.42116 | 3.540344 |  |  | 27.91553 | 4.305359 | 14.13021 | 4.305718 |  |  | 31.03899 | 4.306212 | 3.749815 | 4.047404 | 23.85065 | 3.505997
178.8277 | 4.305219 |  |  | 13.66973 | 3.528672 |  |  | 27.96138 | 4.305821 | 14.34011 | 4.305476 |  |  | 31.18811 | 4.30601 | 4.999815 | 4.181595 | 26.50074 | 3.445835
178.8612 | 4.305311 |  |  | 13.91821 | 3.516688 |  |  | 28.00766 | 4.306322 | 14.54021 | 4.305276 |  |  | 31.33226 | 4.306001 | 6.249815 | 4.302443 | 29.15083 | 3.375531
178.8947 | 4.305396 |  |  | 14.16679 | 3.504794 |  |  | 28.05383 | 4.306503 | 14.73138 | 4.305427 |  |  | 31.47164 | 4.30605 | 7.224722 | 4.30604 | 31.80093 | 3.290799
178.9282 | 4.305166 |  |  | 14.41527 | 3.492432 |  |  | 28.0984 | 4.305917 | 14.91447 | 4.305413 |  |  | 31.60653 | 4.306003 | 7.903796 | 4.306262 | 34.45102 | 3.18387
178.962 | 4.305209 |  |  | 14.66384 | 3.480392 |  |  | 28.14319 | 4.305952 | 15.09 | 4.305689 |  |  | 31.73694 | 4.305715 | 8.431574 | 4.306127 | 37.10111 | 3.043592
178.996 | 4.30536 |  |  | 14.91232 | 3.468103 |  |  | 28.18606 | 4.306381 | 15.25872 | 4.305663 |  |  | 31.85731 | 4.306275 | 8.866295 | 4.306369 | 37.76806 | 2.999886
179.0294 | 4.30534 |  |  | 15.16089 | 3.455685 |  |  | 28.23064 | 4.305761 | 15.42106 | 4.305554 |  |  | 0.005653021 | 4.120083 | 9.238333 | 4.305984 | 0.002037037 | 3.595323
179.0631 | 4.305361 |  |  | 15.40946 | 3.443162 |  |  | 28.27585 | 4.305723 | 15.57766 | 4.305609 |  |  | 3.393762 | 3.87322 | 9.56463 | 4.3062 | 1.249907 | 3.710325
179.0965 | 4.305388 |  |  | 15.65795 | 3.430897 |  |  | 28.31777 | 4.306369 | 15.72883 | 4.305517 |  |  | 6.787524 | 3.753197 | 9.854537 | 4.306191 | 2.499907 | 3.733349
179.1299 | 4.30515 |  |  | 15.90652 | 3.417991 |  |  | 28.3617 | 4.306128 | 15.87521 | 4.305606 |  |  | 10.18129 | 3.64982 | 10.11602 | 4.306229 | 3.749815 | 3.75548
179.1635 | 4.30546 |  |  | 16.15509 | 3.405177 |  |  | 28.40638 | 4.305989 | 16.01702 | 4.30567 |  |  | 13.57515 | 3.555208 | 10.35398 | 4.305944 | 4.999722 | 3.777356
179.197 | 4.305282 |  |  | 16.40357 | 3.392553 |  |  | 28.44957 | 4.305604 | 16.15436 | 4.305428 |  |  | 16.96891 | 3.464405 | 10.57259 | 4.306132 | 6.249722 | 3.799533
179.2306 | 4.305413 |  |  | 16.65214 | 3.379788 |  |  | 28.49266 | 4.30658 | 16.28766 | 4.305592 |  |  | 20.36257 | 3.373164 | 10.775 | 4.306043 | 7.49963 | 3.822355
179.264 | 4.305262 |  |  | 16.900625 | 3.367156 |  |  | 28.53553 | 4.305864 | 16.41723 | 4.305584 |  |  | 23.75634 | 3.274336 | 10.9637 | 4.306199 | 8.74963 | 3.845496
179.2977 | 4.30554 |  |  | 17.1492 | 3.354083 |  |  | 28.57883 | 4.305925 | 16.5434 | 4.305564 |  |  | 27.1501 | 3.162713 | 11.14056 | 4.306035 | 9.999537 | 3.870094
179.3314 | 4.305476 |  |  | 17.39777 | 3.341489 |  |  | 28.62298 | 4.3062 | 16.54713 | 4.305489 |  |  | 30.54396 | 3.031632 | 11.3063 | 4.306165 | 11.24954 | 3.895054
179.365 | 4.305455 |  |  | 17.64625 | 3.328324 |  |  | 28.66766 | 4.305819 | 0.004893617 | 4.049422 |  |  | 31.27924 | 2.999821 | 11.46278 | 4.305945 | 12.49944 | 3.921298
179.3985 | 4.305402 |  |  | 17.89482 | 3.315186 |  |  | 28.71277 | 4.306633 | 2.945319 | 3.655294 |  |  | 0.002046784 | 3.810837 | 11.61074 | 4.306213 | 13.74935 | 3.948204
179.4323 | 4.305426 |  |  | 18.14339 | 3.302161 |  |  | 28.75277 | 4.305442 | 5.890745 | 3.504162 |  |  | 1.25078 | 3.886681 | 11.75139 | 4.306074 | 14.99935 | 3.975388
179.4659 | 4.305355 |  |  | 18.391875 | 3.288984 |  |  | 28.79436 | 4.306069 | 8.836276 | 3.368816 |  |  | 2.501462 | 3.919866 | 11.88574 | 4.306168 | 16.24926 | 4.003195
179.4995 | 4.30529 |  |  | 18.64045 | 3.275678 |  |  | 28.83543 | 4.305984 | 11.7817 | 3.22452 |  |  | 3.752242 | 3.951279 | 12.01417 | 4.306141 | 17.49926 | 4.031731
179.5331 | 4.305213 |  |  | 18.88902 | 3.262421 |  |  | 28.88064 | 4.306449 | 14.72713 | 3.067064 |  |  | 5.003021 | 3.982685 | 12.03306 | 4.305938 | 18.74917 | 4.060345
179.5668 | 4.305492 |  |  | 19.1375 | 3.249033 |  |  | 28.92191 | 4.305226 | 15.89553 | 2.999923 |  |  | 6.253801 | 4.013715 | 0.002037037 | 4.207217 | 19.99907 | 4.08766
179.6004 | 4.305473 |  |  | 19.38607 | 3.235477 |  |  | 28.96394 | 4.30554 | 0.002021277 | 3.811776 |  |  | 7.504581 | 4.043197 | 1.25 | 3.89917 | 21.24907 | 4.115678
179.634 | 4.305382 |  |  | 19.63455 | 3.222296 |  |  | 29.00532 | 4.305522 | 1.244574 | 3.953941 |  |  | 8.755361 | 4.074647 | 2.500093 | 3.776274 | 22.49898 | 4.145971
179.6676 | 4.305349 |  |  | 19.883125 | 3.209261 |  |  | 29.04957 | 4.306575 | 2.489255 | 4.034708 |  |  | 10.00614 | 4.105071 | 3.750093 | 3.661133 | 23.74889 | 4.175662
179.7012 | 4.305466 |  |  | 20.1317 | 3.195842 |  |  | 29.08957 | 4.305331 | 3.73383 | 4.112109 |  |  | 11.25692 | 4.133795 | 5.000093 | 3.54967 | 24.99889 | 4.205135
179.7348 | 4.305363 |  |  | 20.38018 | 3.182588 |  |  | 29.1317 | 4.305438 | 4.978511 | 4.183934 |  |  | 12.5076 | 4.161821 | 6.250185 | 3.439642 | 26.2488 | 4.235216
179.7686 | 4.305487 |  |  | 20.62875 | 3.169393 |  |  | 29.17277 | 4.306474 | 6.223085 | 4.249088 |  |  | 13.75838 | 4.189234 | 7.500185 | 3.330175 | 27.4988 | 4.265599
179.8023 | 4.30523 |  |  | 20.87732 | 3.156052 |  |  | 29.2134 | 4.305661 | 7.466916 | 4.305626 |  |  | 15.00916 | 4.215553 | 8.750185 | 3.220924 | 28.7487 | 4.296034
179.8358 | 4.305292 |  |  | 21.1258 | 3.143212 |  |  | 29.2534 | 4.305792 | 8.505 | 4.305357 |  |  | 16.25994 | 4.241153 | 10.00019 | 3.113767 | 29.88037 | 4.305909
179.8694 | 4.305242 |  |  | 21.374375 | 3.130085 |  |  | 29.29585 | 4.306227 | 9.309149 | 4.305483 |  |  | 17.51072 | 4.265866 | 11.25028 | 3.010139 | 30.72009 | 4.306
179.9031 | 4.305584 |  |  | 21.62295 | 3.117396 |  |  | 29.3367 | 4.306624 | 9.968936 | 4.305724 |  |  | 18.7615 | 4.29018 | 11.37731 | 2.999967 | 31.39796 | 4.306005
179.9369 | 4.305206 |  |  | 21.87143 | 3.104444 |  |  | 29.38128 | 4.306157 | 10.52947 | 4.305587 |  |  | 19.99396 | 4.306297 | 0.002037037 | 3.287838 | 31.97046 | 4.30576
179.9703 | 4.305413 |  |  | 22.12 | 3.091931 |  |  | 29.42213 | 4.306536 | 11.01777 | 4.305587 |  |  | 21.03713 | 4.306261 | 1.249907 | 3.698183 | 32.46759 | 4.305922
180.004 | 4.305459 |  |  | 22.36857 | 3.079185 |  |  | 29.46149 | 4.305546 | 11.45043 | 4.305727 |  |  | 21.91959 | 4.305992 | 2.499907 | 3.901664 | 32.90833 | 4.305894
180.0375 | 4.305252 |  |  | 22.61714 | 3.066773 |  |  | 29.50128 | 4.305151 | 11.83926 | 4.305496 |  |  | 22.68704 | 4.306225 | 3.749815 | 4.059742 | 33.30463 | 4.305978
180.0711 | 4.305426 |  |  | 22.865625 | 3.054558 |  |  | 29.54117 | 4.305905 | 12.19245 | 4.30576 |  |  | 23.36559 | 4.306169 | 4.999815 | 4.193654 | 33.66528 | 4.305971
180.1048 | 4.305148 |  |  | 23.1142 | 3.04217 |  |  | 29.58074 | 4.305175 | 12.51596 | 4.3054 |  |  | 23.97339 | 4.306266 | 6.247962 | 4.306303 | 33.99583 | 4.306034
180.1385 | 4.305457 |  |  | 23.36277 | 3.030217 |  |  | 29.62032 | 4.30597 | 12.81479 | 4.305692 |  |  | 24.5231 | 4.306216 | 7.181204 | 4.306266 | 34.30167 | 4.30591
180.172 | 4.305551 |  |  | 23.61134 | 3.018335 |  |  | 29.66011 | 4.306266 | 13.09266 | 4.305554 |  |  | 25.02388 | 4.306197 | 7.838056 | 4.306278 | 34.58546 | 4.30602
180.2054 | 4.305394 |  |  | 23.85982 | 3.006497 |  |  | 29.69851 | 4.305434 | 13.35255 | 4.305538 |  |  | 25.48294 | 4.306108 | 8.353981 | 4.306058 | 34.85102 | 4.306038
180.2388 | 4.305383 |  |  | 23.99402 | 2.999959 |  |  | 29.73606 | 4.306059 | 13.59649 | 4.305862 |  |  | 25.90643 | 4.306316 | 8.780926 | 4.305973 | 35.10093 | 4.306035
180.2723 | 4.305514 |  |  | 0.002053571 | 3.115164 |  |  | 29.77223 | 4.306179 | 13.82649 | 4.305767 |  |  | 26.29951 | 4.306225 | 9.146019 | 4.306072 | 35.33685 | 4.305587
180.306 | 4.305421 |  |  | 1.245446 | 3.472263 |  |  | 29.81202 | 4.305327 | 14.04415 | 4.305437 |  |  | 26.66559 | 4.306209 | 9.466296 | 4.306108 | 35.56037 | 4.305757
180.3397 | 4.305603 |  |  | 2.490982 | 3.642848 |  |  | 29.85117 | 4.306173 | 14.25096 | 4.305897 |  |  | 27.0076 | 4.306156 | 9.751204 | 4.30599 | 35.77241 | 4.305975
180.3734 | 4.305086 |  |  | 3.736429 | 3.781963 |  |  | 29.89117 | 4.305343 | 14.44787 | 4.305573 |  |  | 27.32836 | 4.306132 | 10.00796 | 4.306333 | 35.97463 | 4.305951
180.4073 | 4.305287 |  |  | 4.981875 | 3.905746 |  |  | 29.92894 | 4.306037 | 14.63585 | 4.30569 |  |  | 27.63002 | 4.306072 | 10.24185 | 4.306169 | 36.16769 | 4.306053
180.441 | 4.305377 |  |  | 6.227411 | 4.019365 |  |  | 29.96872 | 4.30581 | 14.81553 | 4.305746 |  |  | 27.91472 | 4.306328 | 10.45676 | 4.306196 | 36.3525 | 4.305888
180.4749 | 4.305127 |  |  | 7.472857 | 4.126277 |  |  | 30.00649 | 4.306411 | 14.98777 | 4.305663 |  |  | 28.18402 | 4.306231 | 10.65602 | 4.306173 | 36.52991 | 4.305888
180.5088 | 4.305309 |  |  | 8.718304 | 4.228831 |  |  | 30.04606 | 4.305064 | 15.1533 | 4.30579 |  |  | 28.43928 | 4.30627 | 10.84185 | 4.306204 | 36.7 | 4.305872
180.5427 | 4.305233 |  |  | 9.950179 | 4.305989 |  |  | 30.08298 | 4.30525 | 15.31255 | 4.305752 |  |  | 28.68148 | 4.306276 | 11.01593 | 4.30611 | 36.86361 | 4.306044
180.5767 | 4.305339 |  |  | 10.92286 | 4.305981 |  |  | 30.12043 | 4.305974 | 15.46606 | 4.305553 |  |  | 28.91179 | 4.306296 | 11.17981 | 4.306286 | 37.02139 | 4.306078
180.6103 | 4.305358 |  |  | 11.69518 | 4.305921 |  |  | 30.15787 | 4.306022 | 15.61436 | 4.305643 |  |  | 29.13138 | 4.306257 | 11.33417 | 4.306153 | 37.17361 | 4.306165
180.6441 | 4.305394 |  |  | 12.343125 | 4.305926 |  |  | 30.19596 | 4.305575 | 15.75766 | 4.305733 |  |  | 29.34113 | 4.306284 | 11.48056 | 4.306017 | 37.32093 | 4.30587
180.6779 | 4.305328 |  |  | 12.90536 | 4.305815 |  |  | 30.23426 | 4.30536 | 15.89638 | 4.305277 |  |  | 29.54191 | 4.306371 | 11.61963 | 4.306324 | 37.46343 | 4.305863
180.7117 | 4.305326 |  |  | 13.40857 | 4.305907 |  |  | 30.27298 | 4.305263 | 16.03096 | 4.305619 |  |  | 29.73431 | 4.306136 | 11.7525 | 4.306176 | 37.60157 | 4.305765
180.7456 | 4.305127 |  |  | 13.859375 | 4.305842 |  |  | 30.30979 | 4.305421 | 16.16138 | 4.305643 |  |  | 29.91901 | 4.306219 | 11.85574 | 4.306342 | 37.73546 | 4.305921
180.7794 | 4.305162 |  |  | 14.27089 | 4.305724 |  |  | 30.34702 | 4.30533 | 16.28809 | 4.305405 |  |  | 30.09581 | 4.306113 | 0.002037037 | 4.206217 | 37.86528 | 4.30613
180.8133 | 4.305404 |  |  | 14.64732 | 4.306063 |  |  | 30.38426 | 4.306365 | 16.31234 | 4.305356 |  |  | 30.26608 | 4.306173 | 1.25 | 3.895209 | 37.96111 | 4.305843
180.847 | 4.305228 |  |  | 14.99848 | 4.305969 |  |  | 30.42074 | 4.30566 | 0.004893617 | 4.047684 |  |  | 30.42992 | 4.305984 | 2.500093 | 3.770651 | 0.004351852 | 4.242001
180.8808 | 4.305445 |  |  | 15.32616 | 4.305782 |  |  | 30.45691 | 4.30539 | 2.945319 | 3.649555 |  |  | 30.58801 | 4.306199 | 3.750093 | 3.654377 | 2.65 | 3.995104
180.9144 | 4.305211 |  |  | 15.63232 | 4.305633 |  |  | 30.49362 | 4.305412 | 5.890638 | 3.497365 |  |  | 30.74045 | 4.306002 | 5.000093 | 3.541625 | 5.300093 | 3.90885
180.9482 | 4.30517 |  |  | 15.91848 | 4.305953 |  |  | 30.53043 | 4.305266 | 8.835957 | 3.356947 |  |  | 30.88782 | 4.306245 | 6.250093 | 3.43061 | 7.950185 | 3.83533
180.9821 | 4.305181 |  |  | 16.18902 | 4.305855 |  |  | 30.56745 | 4.305972 | 11.78128 | 3.213322 |  |  | 31.03021 | 4.305991 | 7.500093 | 3.32007 | 10.60028 | 3.769665
181.0159 | 4.305427 |  |  | 16.44545 | 4.305757 |  |  | 30.60426 | 4.306483 | 14.7266 | 3.057581 |  |  | 31.16803 | 4.306216 | 8.750185 | 3.20989 | 13.25037 | 3.710062
181.0498 | 4.305484 |  |  | 16.68893 | 4.305798 |  |  | 30.64128 | 4.306049 | 15.72809 | 2.999968 |  |  | 31.30146 | 4.306179 | 10.00019 | 3.101384 | 15.90046 | 3.654488
181.0835 | 4.30527 |  |  | 16.92054 | 4.305798 |  |  | 30.67819 | 4.306136 | 0.002021277 | 3.816543 |  |  | 31.4307 | 4.306236 | 11.20852 | 2.999841 | 18.55056 | 3.601577
181.1174 | 4.30537 |  |  | 17.14375 | 4.306037 |  |  | 30.71394 | 4.305999 | 1.244574 | 3.958952 |  |  | 31.49025 | 4.306249 | 0.002037037 | 3.291068 | 21.20065 | 3.549307
181.1513 | 4.305422 |  |  | 17.35723 | 4.305712 |  |  | 30.75043 | 4.305679 | 2.489255 | 4.039515 |  |  | 0.005653021 | 4.115907 | 1.249907 | 3.705885 | 23.85065 | 3.493651
181.1851 | 4.305297 |  |  | 17.5617 | 4.306042 |  |  | 30.78713 | 4.306048 | 3.73383 | 4.117793 |  |  | 3.393665 | 3.866287 | 2.499907 | 3.911284 | 26.50083 | 3.431332
181.2188 | 4.305255 |  |  | 17.756875 | 4.305946 |  |  | 30.82372 | 4.306203 | 4.978404 | 4.189427 |  |  | 6.787427 | 3.746371 | 3.749815 | 4.070815 | 29.15093 | 3.357601
181.2526 | 4.30533 |  |  | 17.94652 | 4.305926 |  |  | 30.85926 | 4.305793 | 6.223085 | 4.255177 |  |  | 10.18129 | 3.642567 | 4.999815 | 4.206534 | 31.80102 | 3.269502
181.2864 | 4.305515 |  |  | 18.1292 | 4.305947 |  |  | 30.89564 | 4.306302 | 7.460851 | 4.305541 |  |  | 13.57505 | 3.54755 | 6.23463 | 4.306245 | 34.4512 | 3.158719
181.3202 | 4.30542 |  |  | 18.30411 | 4.305982 |  |  | 30.9316 | 4.306368 | 8.465319 | 4.305723 |  |  | 16.96881 | 3.456717 | 7.115741 | 4.306072 | 37.1013 | 3.010436
181.3539 | 4.305386 |  |  | 18.47473 | 4.305949 |  |  | 30.96723 | 4.305444 | 9.248937 | 4.305625 |  |  | 20.36267 | 3.364043 | 7.747778 | 4.305918 | 37.26472 | 2.99965
181.3879 | 4.305525 |  |  | 18.63946 | 4.305987 |  |  | 31.00277 | 4.30569 | 9.894681 | 4.305493 |  |  | 23.75643 | 3.264112 | 8.248611 | 4.306324 | 0.002037037 | 3.596722
181.422 | 4.305329 |  |  | 18.79902 | 4.306 |  |  | 31.03968 | 4.3054 | 10.44511 | 4.305692 |  |  | 27.15019 | 3.15164 | 8.665463 | 4.305796 | 1.249907 | 3.712831
181.4562 | 4.30558 |  |  | 18.95375 | 4.305959 |  |  | 31.07489 | 4.305873 | 10.92479 | 4.305526 |  |  | 30.54396 | 3.020341 | 9.023519 | 4.306358 | 2.499907 | 3.735722
181.4903 | 4.305581 |  |  | 19.10375 | 4.305803 |  |  | 31.11064 | 4.305249 | 11.35021 | 4.305486 |  |  | 31.02466 | 2.999741 | 9.33787 | 4.306162 | 3.749815 | 3.757579
181.5244 | 4.305427 |  |  | 19.25018 | 4.306125 |  |  | 31.14543 | 4.305705 | 11.73287 | 4.305561 |  |  | 0.002046784 | 3.814297 | 9.618241 | 4.306013 | 4.999815 | 3.780141
181.5583 | 4.30552 |  |  | 19.39268 | 4.305945 |  |  | 31.18117 | 4.305392 | 12.08053 | 4.305635 |  |  | 1.25078 | 3.889245 | 9.871204 | 4.306164 | 6.249722 | 3.802153
181.5923 | 4.305481 |  |  | 19.53107 | 4.306045 |  |  | 31.21585 | 4.305125 | 12.39957 | 4.305509 |  |  | 2.501462 | 3.922451 | 10.10176 | 4.30627 | 7.499723 | 3.8255
181.6262 | 4.30526 |  |  | 19.66536 | 4.305793 |  |  | 31.25106 | 4.305374 | 12.69436 | 4.305604 |  |  | 3.752242 | 3.95423 | 10.31407 | 4.306148 | 8.74963 | 3.849347
181.6602 | 4.305409 |  |  | 19.79714 | 4.30602 |  |  | 31.28596 | 4.306384 | 12.96851 | 4.305561 |  |  | 5.003021 | 3.985602 | 10.51056 | 4.306225 | 9.99963 | 3.874273
181.6941 | 4.305143 |  |  | 19.92509 | 4.306012 |  |  | 31.32043 | 4.305556 | 13.22479 | 4.305481 |  |  | 6.253801 | 4.017434 | 10.6938 | 4.306259 | 11.24954 | 3.900002
181.7281 | 4.305496 |  |  | 19.94929 | 4.305967 |  |  | 31.35585 | 4.306171 | 13.46543 | 4.305681 |  |  | 7.504581 | 4.048709 | 10.86574 | 4.306251 | 12.49954 | 3.926364
181.7619 | 4.305308 |  |  | 0.002053571 | 4.159397 |  |  | 31.38596 | 4.305184 | 13.69213 | 4.305378 |  |  | 8.755361 | 4.079561 | 11.02741 | 4.306218 | 13.74944 | 3.953642
181.7959 | 4.305491 |  |  | 1.245625 | 3.836654 |  |  | 31.4216 | 4.306082 | 13.9067 | 4.305426 |  |  | 10.00614 | 4.109664 | 11.18 | 4.305986 | 14.99935 | 3.981574
181.8298 | 4.305274 |  |  | 2.491161 | 3.71192 |  |  | 31.45681 | 4.305884 | 14.11053 | 4.305383 |  |  | 11.25692 | 4.138506 | 11.32519 | 4.306245 | 16.24935 | 4.009872
181.8637 | 4.305474 |  |  | 3.736696 | 3.593717 |  |  | 31.49053 | 4.305385 | 14.30468 | 4.305607 |  |  | 12.5077 | 4.166514 | 11.46315 | 4.30613 | 17.49926 | 4.03858
181.8977 | 4.305245 |  |  | 4.982232 | 3.481922 |  |  | 31.52457 | 4.305384 | 14.49 | 4.305673 |  |  | 13.75838 | 4.193626 | 11.59463 | 4.306187 | 18.74926 | 4.067483
181.9316 | 4.305404 |  |  | 6.227857 | 3.375354 |  |  | 31.55787 | 4.306024 | 14.66713 | 4.305479 |  |  | 15.00916 | 4.219664 | 11.65833 | 4.306072 | 19.99917 | 4.096289
181.9654 | 4.305308 |  |  | 7.47339375 | 3.27448 |  |  | 31.59351 | 4.305722 | 14.8367 | 4.305657 |  |  | 16.25994 | 4.245497 | 0.002037037 | 4.205536 | 21.24907 | 4.126094
181.9993 | 4.305368 |  |  | 8.718929 | 3.175902 |  |  | 31.62894 | 4.305763 | 14.99968 | 4.305613 |  |  | 17.51072 | 4.270542 | 1.25 | 3.891535 | 22.49907 | 4.155857
182.0335 | 4.305304 |  |  | 9.964464 | 3.081039 |  |  | 31.66681 | 4.305808 | 15.1566 | 4.305781 |  |  | 18.7615 | 4.295152 | 2.500093 | 3.765934 | 23.74898 | 4.185617
182.0677 | 4.305319 |  |  | 11.05848 | 2.999972 |  |  | 31.70181 | 4.305542 | 15.30798 | 4.305486 |  |  | 19.96667 | 4.306194 | 3.750093 | 3.648271 | 24.99898 | 4.215823
182.1015 | 4.305406 |  |  | 0.002053571 | 3.325727 |  |  | 31.73681 | 4.305303 | 15.45394 | 4.305812 |  |  | 20.97047 | 4.3062 | 5.000093 | 3.534175 | 26.24889 | 4.246407
182.1356 | 4.305327 |  |  | 1.245446 | 3.736286 |  |  | 31.77053 | 4.306089 | 15.59521 | 4.30556 |  |  | 21.8269 | 4.306324 | 6.250185 | 3.422216 | 27.4988 | 4.276754
182.1698 | 4.305235 |  |  | 2.490893 | 3.95507 |  |  | 31.80404 | 4.3058 | 15.73191 | 4.305502 |  |  | 22.57515 | 4.30633 | 7.500185 | 3.310846 | 28.74694 | 4.30592
182.2037 | 4.305358 |  |  | 3.736429 | 4.131125 |  |  | 31.8384 | 4.305525 | 15.86436 | 4.305738 |  |  | 23.23908 | 4.306203 | 8.750185 | 3.199511 | 29.74815 | 4.305831
182.2377 | 4.305406 |  |  | 4.981875 | 4.283477 |  |  | 31.8717 | 4.305331 | 15.99287 | 4.305634 |  |  | 23.83538 | 4.306168 | 10.00028 | 3.08999 | 30.51639 | 4.30599
182.2715 | 4.305353 |  |  | 6.013125 | 4.305674 |  |  | 31.90543 | 4.305214 | 16.0684 | 4.305566 |  |  | 24.37563 | 4.306297 | 11.05861 | 2.999951 | 31.14861 | 4.306028
182.3052 | 4.305347 |  |  | 6.72875 | 4.3059 |  |  | 31.93926 | 4.306369 | 0.004893617 | 4.045266 |  |  | 24.86832 | 4.306241 | 0.002037037 | 3.294698 | 31.68824 | 4.306093
182.339 | 4.305417 |  |  | 7.291518 | 4.305984 |  |  | 31.97266 | 4.3057 | 2.945426 | 3.643145 |  |  | 25.32057 | 4.306179 | 1.249907 | 3.713149 | 32.16093 | 4.306034
182.3731 | 4.305429 |  |  | 7.762501 | 4.305846 |  |  | 32.00606 | 4.305726 | 5.890957 | 3.490747 |  |  | 25.7383 | 4.306291 | 2.499907 | 3.920594 | 32.58185 | 4.305957
182.4073 | 4.305268 |  |  | 8.169464 | 4.305687 |  |  | 32.04011 | 4.306083 | 8.836382 | 3.349444 |  |  | 26.12573 | 4.306229 | 3.749907 | 4.081576 | 32.96185 | 4.305982
182.4416 | 4.305402 |  |  | 8.530625 | 4.305835 |  |  | 32.07319 | 4.305632 | 11.78191 | 3.204979 |  |  | 26.48655 | 4.3062 | 4.999815 | 4.218249 | 33.30898 | 4.306045
182.4757 | 4.30536 |  |  | 8.853393 | 4.305592 |  |  | 32.10851 | 4.305963 | 14.72734 | 3.04967 |  |  | 26.82417 | 4.306242 | 6.215648 | 4.306362 | 33.6287 | 4.30584
182.5098 | 4.305289 |  |  | 9.150714 | 4.305732 |  |  | 32.14213 | 4.306202 | 15.61096 | 2.999831 |  |  | 27.14094 | 4.306117 | 7.058426 | 4.306064 | 33.92491 | 4.306133
182.544 | 4.30539 |  |  | 9.422679 | 4.306 |  |  | 32.17511 | 4.305697 | 0.002021277 | 3.821553 |  |  | 27.43899 | 4.305986 | 7.671481 | 4.306283 | 34.20157 | 4.305879
182.5781 | 4.305457 |  |  | 9.672946 | 4.305816 |  |  | 32.20851 | 4.306633 | 1.244574 | 3.962774 |  |  | 27.72057 | 4.306154 | 8.15926 | 4.306057 | 34.46148 | 4.306044
182.6123 | 4.305453 |  |  | 9.907768 | 4.306018 |  |  | 32.24074 | 4.305736 | 2.489255 | 4.043527 |  |  | 27.98713 | 4.306325 | 8.566204 | 4.305982 | 34.70593 | 4.306081
182.6465 | 4.305505 |  |  | 10.12661 | 4.305826 |  |  | 32.2734 | 4.305819 | 3.73383 | 4.121729 |  |  | 28.23986 | 4.306093 | 8.916574 | 4.306114 | 34.93694 | 4.305945
182.6806 | 4.305373 |  |  | 10.333125 | 4.305849 |  |  | 32.30479 | 4.305391 | 4.978511 | 4.193776 |  |  | 28.47992 | 4.30621 | 9.224259 | 4.30617 | 35.15583 | 4.30573
182.7148 | 4.305381 |  |  | 10.52866 | 4.305745 |  |  | 32.33851 | 4.306083 | 6.223085 | 4.259588 |  |  | 28.70867 | 4.306368 | 9.498611 | 4.306277 | 35.3638 | 4.305942
182.7489 | 4.305356 |  |  | 10.71446 | 4.305948 |  |  | 32.37085 | 4.305901 | 7.453191 | 4.305685 |  |  | 28.92651 | 4.306171 | 9.746759 | 4.305937 | 35.56185 | 4.305964
182.783 | 4.305325 |  |  | 10.89125 | 4.305855 |  |  | 32.40362 | 4.306495 | 8.435319 | 4.305781 |  |  | 29.1347 | 4.306468 | 9.973426 | 4.305915 | 35.7512 | 4.306007
182.8173 | 4.305391 |  |  | 11.05946 | 4.305829 |  |  | 32.43521 | 4.305902 | 9.205852 | 4.305598 |  |  | 29.33363 | 4.306017 | 10.18231 | 4.306238 | 35.93231 | 4.305991
182.8515 | 4.305206 |  |  | 11.22098 | 4.305642 |  |  | 32.46755 | 4.306495 | 9.842234 | 4.305432 |  |  | 29.52417 | 4.306224 | 10.37565 | 4.306308 | 36.10602 | 4.306073
182.8856 | 4.305099 |  |  | 11.37589 | 4.305816 |  |  | 32.50415 | 4.305549 | 10.385 | 4.305545 |  |  | 29.70692 | 4.306042 | 10.55611 | 4.306307 | 36.27306 | 4.305931
182.9198 | 4.305382 |  |  | 11.52554 | 4.305835 |  |  | 32.53755 | 4.306277 | 10.85894 | 4.305589 |  |  | 29.88246 | 4.30632 | 10.72593 | 4.306093 | 36.43389 | 4.305915
182.954 | 4.305484 |  |  | 11.67036 | 4.305815 |  |  | 32.57021 | 4.306678 | 11.27926 | 4.305519 |  |  | 30.05127 | 4.306043 | 10.88583 | 4.306237 | 36.58852 | 4.305915
182.9883 | 4.305401 |  |  | 11.80893 | 4.305876 |  |  | 32.60457 | 4.305496 | 11.65723 | 4.305636 |  |  | 30.21355 | 4.306166 | 11.03657 | 4.306095 | 36.73787 | 4.306186
183.0225 | 4.305226 |  |  | 11.94286 | 4.305964 |  |  | 32.6367 | 4.305284 | 12.00117 | 4.305737 |  |  | 30.37018 | 4.306012 | 11.17944 | 4.30603 | 36.88241 | 4.306123
183.0566 | 4.305375 |  |  | 12.07161 | 4.305873 |  |  | 32.66904 | 4.305899 | 12.31681 | 4.305636 |  |  | 30.52125 | 4.306071 | 11.31556 | 4.306178 | 37.02241 | 4.305912
183.0908 | 4.305322 |  |  | 12.11304 | 4.305881 |  |  | 32.70074 | 4.306292 | 12.60851 | 4.305596 |  |  | 30.66725 | 4.306143 | 11.44509 | 4.306166 | 37.15824 | 4.306073
183.125 | 4.305356 |  |  | 0.002053571 | 4.151491 |  |  | 32.7333 | 4.306225 | 12.88 | 4.305743 |  |  | 30.80848 | 4.306206 | 11.47713 | 4.306219 | 37.29009 | 4.305994
183.1592 | 4.305408 |  |  | 1.245625 | 3.824228 |  |  | 32.76574 | 4.305969 | 13.13362 | 4.305688 |  |  | 30.94513 | 4.306231 | 0.002037037 | 4.204025 | 37.41787 | 4.305928
183.1932 | 4.30543 |  |  | 2.491161 | 3.692415 |  |  | 32.7983 | 4.305297 | 13.37191 | 4.305539 |  |  | 31.07749 | 4.306111 | 1.25 | 3.887104 | 37.44861 | 4.305804
183.2274 | 4.305227 |  |  | 3.736696 | 3.569118 |  |  | 32.82926 | 4.306192 | 13.59638 | 4.305746 |  |  | 31.20565 | 4.306264 | 2.500093 | 3.759841 | 0.004351852 | 4.241064
183.2615 | 4.305544 |  |  | 4.982321 | 3.454221 |  |  | 32.86085 | 4.306068 | 13.80904 | 4.305458 |  |  | 31.24045 | 4.306276 | 3.750093 | 3.640975 | 2.65 | 3.989986
183.296 | 4.305275 |  |  | 6.227857 | 3.345361 |  |  | 32.895 | 4.306562 | 14.01096 | 4.3056 |  |  | 0.005653021 | 4.112069 | 5.000093 | 3.52611 | 5.300093 | 3.902751
183.3304 | 4.3054 |  |  | 7.47339375 | 3.258162 |  |  | 32.92734 | 4.305397 | 14.2033 | 4.305638 |  |  | 3.393762 | 3.860894 | 6.250185 | 3.412839 | 7.950185 | 3.828863
183.3648 | 4.305175 |  |  | 8.719018 | 3.15833 |  |  | 32.96191 | 4.305284 | 14.3867 | 4.305653 |  |  | 6.787524 | 3.740506 | 7.500185 | 3.300093 | 10.60037 | 3.762865
183.3992 | 4.30541 |  |  | 9.964554 | 3.061415 |  |  | 32.99138 | 4.306296 | 14.56223 | 4.305574 |  |  | 10.18119 | 3.636072 | 8.750185 | 3.188471 | 13.25046 | 3.702377
183.4337 | 4.305302 |  |  | 10.77625 | 2.999949 |  |  | 33.02266 | 4.305967 | 14.73032 | 4.305291 |  |  | 13.57495 | 3.540386 | 10.00019 | 3.078222 | 15.90065 | 3.646266
183.4682 | 4.305531 |  |  | 0.002053571 | 3.309676 |  |  | 33.05426 | 4.305574 | 14.8917 | 4.305259 |  |  | 16.96862 | 3.448474 | 10.91694 | 2.99995 | 18.55065 | 3.59272
183.5027 | 4.305376 |  |  | 1.245446 | 3.740772 |  |  | 33.08532 | 4.305813 | 15.04702 | 4.305581 |  |  | 20.36238 | 3.354995 |  |  | 21.20074 | 3.539196
183.5372 | 4.305368 |  |  | 2.490893 | 3.968794 |  |  | 33.11734 | 4.306071 | 15.19681 | 4.305661 |  |  | 23.75604 | 3.254137 |  |  | 23.85083 | 3.482018
183.5716 | 4.30552 |  |  | 3.736429 | 4.151701 |  |  | 33.14862 | 4.305386 | 15.34128 | 4.305549 |  |  | 27.14981 | 3.140963 |  |  | 26.50093 | 3.416756
183.606 | 4.305466 |  |  | 4.981518 | 4.30589 |  |  | 33.18043 | 4.305997 | 15.48096 | 4.305592 |  |  | 30.54347 | 3.007564 |  |  | 29.15102 | 3.340325
183.6402 | 4.305387 |  |  | 5.923929 | 4.305891 |  |  | 33.21074 | 4.306038 | 15.61617 | 4.305519 |  |  | 30.71316 | 2.99996 |  |  | 31.80102 | 3.249163
183.6747 | 4.305379 |  |  | 6.591607 | 4.305856 |  |  | 33.24266 | 4.306565 | 15.74702 | 4.305361 | [6 empty] | 34.45111 | 3.133564
183.7091 | 4.305366 |  |  | 7.123125 | 4.305802 |  |  | 33.27436 | 4.306275 | 15.87404 | 4.305511 | [6 empty] | 36.78759 | 2.999739
183.7436 | 4.305468 |  |  | 7.56884 | 4.305944 |  |  | 33.30532 | 4.306485 | 15.9083 | 4.30557 | [6 empty] | 0.002037037 | 3.59842
183.7781 | 4.305629 |  |  | 7.955625 | 4.305894 |  |  | 33.33553 | 4.305382 | 0.004893617 | 4.043404 | [6 empty] | 1.249907 | 3.714854
183.8125 | 4.305454 |  |  | 8.299821 | 4.305949 |  |  | 33.36574 | 4.305992 | 2.945426 | 3.637538 | [6 empty] | 2.499907 | 3.738282
183.8469 | 4.305379 |  |  | 8.609018 | 4.30588 |  |  | 33.39723 | 4.305247 | 5.890745 | 3.484619 | [6 empty] | 3.749815 | 3.760463
183.8813 | 4.305294 |  |  | 8.891518 | 4.305828 |  |  | 33.42798 | 4.305415 | 8.836276 | 3.343067 | [6 empty] | 4.999722 | 3.78313
183.9158 | 4.30548 |  |  | 9.151161 | 4.305864 |  |  | 33.45894 | 4.305174 | 11.7816 | 3.198272 | [6 empty] | 6.249722 | 3.805924
183.9501 | 4.305352 |  |  | 9.388036 | 4.305987 |  |  | 33.48894 | 4.305645 | 14.72702 | 3.043377 | [6 empty] | 7.49963 | 3.829364
183.9844 | 4.305318 |  |  | 9.611161 | 4.30606 |  |  | 33.51947 | 4.305618 | 15.50266 | 2.99981 | [6 empty] | 8.74963 | 3.853285
184.0186 | 4.305553 |  |  | 9.819643 | 4.30586 |  |  | 33.55011 | 4.305734 | 0.002021277 | 3.826726 | [6 empty] | 9.999537 | 3.878574
184.0528 | 4.305256 |  |  | 10.01696 | 4.305908 |  |  | 33.58128 | 4.305231 | 1.244574 | 3.966799 | [6 empty] | 11.24944 | 3.904601
184.0874 | 4.305372 |  |  | 10.20277 | 4.305813 |  |  | 33.6117 | 4.305296 | 2.489255 | 4.047824 | [6 empty] | 12.49944 | 3.9313
184.1219 | 4.305383 |  |  | 10.3783 | 4.30583 |  |  | 33.64181 | 4.305456 | 3.73383 | 4.126265 | [6 empty] | 13.74935 | 3.959045
184.1564 | 4.305274 |  |  | 10.54598 | 4.305858 |  |  | 33.67287 | 4.305458 | 4.978511 | 4.198429 | [6 empty] | 14.99926 | 3.987788
184.1909 | 4.305461 |  |  | 10.7067 | 4.305892 |  |  | 33.70074 | 4.305539 | 6.223085 | 4.264666 | [6 empty] | 16.24926 | 4.016563
184.2254 | 4.305337 |  |  | 10.85893 | 4.306024 |  |  | 33.73223 | 4.305445 | 7.442872 | 4.305563 | [6 empty] | 17.49917 | 4.045396
184.2598 | 4.305188 |  |  | 11.00625 | 4.305906 |  |  | 33.76255 | 4.305141 | 8.402872 | 4.305733 | [6 empty] | 18.74917 | 4.074877
184.2942 | 4.305249 |  |  | 11.14652 | 4.305981 |  |  | 33.79181 | 4.306085 | 9.159894 | 4.305659 | [6 empty] | 19.99907 | 4.104675
184.3287 | 4.305439 |  |  | 11.28277 | 4.30599 |  |  | 33.82266 | 4.305684 | 9.786596 | 4.305633 | [6 empty] | 21.24898 | 4.134194
184.3633 | 4.305232 |  |  | 11.41446 | 4.305848 |  |  | 33.85223 | 4.305749 | 10.32223 | 4.305465 | [6 empty] | 22.49898 | 4.164507
184.398 | 4.305269 |  |  | 11.503125 | 4.305824 |  |  | 33.88309 | 4.305432 | 10.79085 | 4.30544 | [6 empty] | 23.74889 | 4.19476
184.4327 | 4.305582 |  |  | 0.002053571 | 4.158146 |  |  | 33.91436 | 4.306283 | 11.20713 | 4.305455 | [6 empty] | 24.99889 | 4.225201
184.4673 | 4.305415 |  |  | 1.245536 | 3.825339 |  |  | 33.92234 | 4.306133 | 11.58245 | 4.305623 | [6 empty] | 26.2488 | 4.256433
184.5021 | 4.30534 |  |  | 2.491161 | 3.688598 |  |  | 0.0003191489 | 4.198033 | 11.92383 | 4.305592 | [6 empty] | 27.4987 | 4.287628
184.5368 | 4.305482 |  |  | 3.736696 | 3.56265 |  |  | 0.2481915 | 3.902268 | 12.23702 | 4.305625 | [6 empty] | 28.69778 | 4.305935
184.5716 | 4.305122 |  |  | 4.982232 | 3.44646 |  |  | 0.4964894 | 3.869767 | 12.5266 | 4.305584 | [6 empty] | 29.59852 | 4.306102
184.6062 | 4.305316 |  |  | 6.227768 | 3.337756 |  |  | 0.7447872 | 3.848666 | 12.79596 | 4.305653 | [6 empty] | 30.31204 | 4.305792
184.6408 | 4.305148 |  |  | 7.47339375 | 3.233767 |  |  | 0.9929787 | 3.832049 | 13.04766 | 4.305412 | [6 empty] | 30.90787 | 4.305924
184.6753 | 4.305499 |  |  | 8.718929 | 3.133042 |  |  | 1.241277 | 3.816476 | 13.28415 | 4.305694 | [6 empty] | 31.42241 | 4.305732
184.71 | 4.305317 |  |  | 9.964464 | 3.034396 |  |  | 1.489574 | 3.803714 | 13.50723 | 4.305664 | [6 empty] | 31.87611 | 4.305958
184.7445 | 4.305222 |  |  | 10.4108 | 2.999856 |  |  | 1.737872 | 3.79077 | 13.71851 | 4.305567 | [6 empty] | 32.28213 | 4.305855
184.7792 | 4.305544 |  |  | 0.002053571 | 3.319061 |  |  | 1.986064 | 3.778129 | 13.91915 | 4.305649 | [6 empty] | 32.65037 | 4.305914
184.8139 | 4.30533 |  |  | 1.245446 | 3.76214 |  |  | 2.234362 | 3.766679 | 14.11021 | 4.305581 | [6 empty] | 32.98722 | 4.30605
184.8486 | 4.305363 |  |  | 2.490982 | 3.997369 |  |  | 2.48266 | 3.754663 | 14.29245 | 4.305597 | [6 empty] | 33.2975 | 4.305857
184.8833 | 4.30553 |  |  | 3.736429 | 4.186617 |  |  | 2.730957 | 3.743169 | 14.4666 | 4.305512 | [6 empty] | 33.58556 | 4.305857
184.9181 | 4.305238 |  |  | 4.948661 | 4.305681 |  |  | 2.979149 | 3.732591 | 14.63362 | 4.305522 | [6 empty] | 33.85444 | 4.305923
184.9528 | 4.305372 |  |  | 5.785357 | 4.305706 |  |  | 3.227447 | 3.720992 | 14.79404 | 4.305471 | [6 empty] | 34.10704 | 4.306055
184.9876 | 4.305373 |  |  | 6.401607 | 4.305801 |  |  | 3.475745 | 3.710505 | 14.9483 | 4.305405 | [6 empty] | 34.34509 | 4.305946
185.0224 | 4.305247 |  |  | 6.898929 | 4.30588 |  |  | 3.724043 | 3.699602 | 15.09702 | 4.305615 | [6 empty] | 34.57009 | 4.305885
185.0571 | 4.305321 |  |  | 7.320536 | 4.305759 |  |  | 3.972234 | 3.688428 | 15.24043 | 4.305608 | [6 empty] | 34.78361 | 4.305705
185.0919 | 4.305331 |  |  | 7.688125 | 4.306146 |  |  | 4.220532 | 3.677799 | 15.37915 | 4.305611 | [6 empty] | 34.98676 | 4.30592
185.1267 | 4.305309 |  |  | 8.013839 | 4.305738 |  |  | 4.46883 | 3.666585 | 15.51319 | 4.305673 | [6 empty] | 35.18065 | 4.305975
185.1616 | 4.305494 |  |  | 8.308661 | 4.30569 |  |  | 4.717128 | 3.656185 | 15.64309 | 4.305692 | [6 empty] | 35.36611 | 4.306025
185.1965 | 4.305245 |  |  | 8.578572 | 4.305922 |  |  | 4.965319 | 3.645907 | 15.76606 | 4.305699 | [6 empty] | 35.5437 | 4.30601
185.2314 | 4.305309 |  |  | 8.825625 | 4.305973 |  |  | 5.213617 | 3.633922 | 0.004893617 | 4.041055 | [6 empty] | 35.71389 | 4.306028
185.2664 | 4.305268 |  |  | 9.055625 | 4.30601 |  |  | 5.461915 | 3.622675 | 2.945319 | 3.632063 | [6 empty] | 35.87731 | 4.305754
185.3015 | 4.305379 |  |  | 9.270893 | 4.305804 |  |  | 5.710106 | 3.612641 | 5.890638 | 3.478829 | [6 empty] | 36.03491 | 4.306048
185.3363 | 4.305555 |  |  | 9.472321 | 4.306162 |  |  | 5.958404 | 3.60053 | 8.836064 | 3.337162 | [6 empty] | 36.18741 | 4.305922
185.3712 | 4.30546 |  |  | 9.662857 | 4.305741 |  |  | 6.206702 | 3.590069 | 11.78138 | 3.192408 | [6 empty] | 36.33454 | 4.305977
185.406 | 4.30541 |  |  | 9.842768 | 4.305977 |  |  | 6.454894 | 3.578079 | 14.72681 | 3.038719 | [6 empty] | 36.47685 | 4.306187
185.441 | 4.30542 |  |  | 10.01473 | 4.305935 |  |  | 6.703191 | 3.567075 | 15.41894 | 2.99979 | [6 empty] | 36.61472 | 4.305817
185.4759 | 4.305445 |  |  | 10.17821 | 4.305909 |  |  | 6.951489 | 3.555735 | [8 empty] | 36.74861 | 4.305926
185.5109 | 4.305355 |  |  | 10.33268 | 4.305973 |  |  | 7.199681 | 3.544432 | [8 empty] | 36.87824 | 4.305934
185.546 | 4.305274 |  |  | 10.48214 | 4.305965 |  |  | 7.447979 | 3.533276 | [8 empty] | 36.96417 | 4.305786
185.5809 | 4.305273 |  |  | 10.62446 | 4.306059 |  |  | 7.696277 | 3.521364 | [8 empty] | 0.004351852 | 4.240758
185.6159 | 4.30554 |  |  | 10.76179 | 4.305787 |  |  | 7.944468 | 3.510459 | [8 empty] | 2.65 | 3.985016
185.651 | 4.305473 |  |  | 10.89545 | 4.305978 |  |  | 8.192766 | 3.498187 | [8 empty] | 5.300185 | 3.89725
185.686 | 4.305507 |  |  | 11.02232 | 4.305922 |  |  | 8.441064 | 3.487365 | [8 empty] | 7.950278 | 3.82303
185.7213 | 4.305424 |  |  | 11.07348 | 4.306037 |  |  | 8.689255 | 3.475487 | [8 empty] | 10.60037 | 3.756555
185.7565 | 4.305483 |  |  | 0.002053571 | 4.154908 |  |  | 8.937553 | 3.462998 | [8 empty] | 13.25037 | 3.695666
185.7917 | 4.30569 |  |  | 1.245536 | 3.812602 |  |  | 9.185851 | 3.452403 | [8 empty] | 15.90046 | 3.639143
185.8269 | 4.305433 |  |  | 2.491161 | 3.672556 |  |  | 9.434149 | 3.439483 | [8 empty] | 18.55056 | 3.585254
185.8618 | 4.305713 |  |  | 3.736696 | 3.544889 |  |  | 9.68234 | 3.428853 | [8 empty] | 21.20056 | 3.530633
185.897 | 4.305386 |  |  | 4.982232 | 3.428304 |  |  | 9.930638 | 3.415522 | [8 empty] | 23.85074 | 3.47153
185.9322 | 4.305332 |  |  | 6.227857 | 3.317967 |  |  | 10.17894 | 3.40409 | [8 empty] | 26.50083 | 3.404069
185.9673 | 4.305454 |  |  | 7.47339375 | 3.212883 |  |  | 10.42723 | 3.391572 | [8 empty] | 29.15102 | 3.325262
186.0025 | 4.305355 |  |  | 8.718929 | 3.111512 |  |  | 10.67543 | 3.379775 | [8 empty] | 31.80111 | 3.229914
186.0376 | 4.30532 |  |  | 9.964554 | 3.012602 |  |  | 10.92372 | 3.366976 | [8 empty] | 34.4512 | 3.1095
186.0727 | 4.305556 |  |  | 10.12643 | 2.999864 |  |  | 11.17202 | 3.354875 | [8 empty] | 36.32833 | 2.999911
186.1078 | 4.305453 |  |  | 0.002053571 | 3.329229 |  |  | 11.42032 | 3.342487
186.143 | 4.305255 |  |  | 1.245446 | 3.784013 |  |  | 11.66862 | 3.330505
186.1779 | 4.305025 |  |  | 2.490982 | 4.025445 |  |  | 11.91681 | 3.317616
186.2131 | 4.305478 |  |  | 3.736429 | 4.218111 |  |  | 12.16511 | 3.303996
186.2482 | 4.305375 |  |  | 4.891339 | 4.305912 |  |  | 12.4134 | 3.290761
186.2834 | 4.30529 |  |  | 5.663929 | 4.305745 |  |  | 12.6616 | 3.277844
186.3185 | 4.305294 |  |  | 6.243839 | 4.305738 |  |  | 12.90989 | 3.265159
186.3536 | 4.305214 |  |  | 6.718214 | 4.305785 |  |  | 13.15819 | 3.251026
186.3889 | 4.305279 |  |  | 7.121429 | 4.30557 |  |  | 13.40649 | 3.238447
186.4241 | 4.305359 |  |  | 7.474463 | 4.305789 |  |  | 13.65468 | 3.225496
186.4595 | 4.305419 |  |  | 7.788571 | 4.305777 |  |  | 13.90298 | 3.212207
186.4948 | 4.305458 |  |  | 8.073571 | 4.305703 |  |  | 14.15128 | 3.198772
186.5301 | 4.305339 |  |  | 8.333304 | 4.305908 |  |  | 14.39957 | 3.18513
186.5653 | 4.305297 |  |  | 8.574018 | 4.305786 |  |  | 14.64777 | 3.171618
186.6006 | 4.30527 |  |  | 8.797411 | 4.306035 |  |  | 14.89606 | 3.157303
186.636 | 4.305387 |  |  | 9.005536 | 4.305609 |  |  | 15.14436 | 3.144238
186.6715 | 4.30557 |  |  | 9.199911 | 4.30587 |  |  | 15.39266 | 3.130388
186.7069 | 4.305432 |  |  | 9.384018 | 4.306013 |  |  | 15.64085 | 3.116789
186.7423 | 4.305314 |  |  | 9.558929 | 4.305963 |  |  | 15.88915 | 3.103174
186.7777 | 4.305206 |  |  | 9.725179 | 4.305753 |  |  | 16.13745 | 3.089437
186.8133 | 4.305242 |  |  | 9.883482 | 4.305956 |  |  | 16.38574 | 3.075029
186.8488 | 4.305371 |  |  | 10.03527 | 4.30596 |  |  | 16.63404 | 3.06204
186.884 | 4.305312 |  |  | 10.17902 | 4.306068 |  |  | 16.88223 | 3.047992
186.9194 | 4.305424 |  |  | 10.32054 | 4.305728 |  |  | 17.13053 | 3.033873
186.9548 | 4.3053 |  |  | 10.45464 | 4.305771 |  |  | 17.37883 | 3.019989
186.9901 | 4.30541 |  |  | 10.58446 | 4.305932 |  |  | 17.62702 | 3.00697
187.0256 | 4.305333 |  |  | 10.62634 | 4.306027 |  |  | 17.74915 | 2.999977
187.0609 | 4.305328 |  |  | 0.002053571 | 4.15095 |  |  | 0.002021277 | 3.391899
187.0962 | 4.305344 |  |  | 1.245536 | 3.798976 |  |  | 1.244574 | 3.947885
187.1317 | 4.305298 |  |  | 2.491161 | 3.655846 |  |  | 2.489255 | 4.133842
187.1673 | 4.304862 |  |  | 3.736696 | 3.526371 |  |  | 3.73383 | 4.269046
187.2028 | 4.305443 |  |  | 4.982232 | 3.408188 |  |  | 4.428617 | 4.308337
187.2383 | 4.305417 |  |  | 6.227857 | 3.2977
187.2739 | 4.305359 |  |  | 7.47339375 | 3.192107
187.3095 | 4.305566 |  |  | 8.718929 | 3.089835
187.3453 | 4.305557 |  |  | 9.850357 | 2.999962
187.3807 | 4.305406 |  |  | 0.002053571 | 3.33788
187.4163 | 4.305339 |  |  | 1.245446 | 3.803839
187.4519 | 4.305001 |  |  | 2.490982 | 4.050027
187.4876 | 4.305351 |  |  | 3.736429 | 4.244684
187.5231 | 4.305329 |  |  | 4.836696 | 4.305686
187.5586 | 4.305493 |  |  | 5.567411 | 4.305816
187.5943 | 4.305364 |  |  | 6.12375 | 4.305871
187.6299 | 4.30538 |  |  | 6.580089 | 4.305665
187.6656 | 4.305377 |  |  | 6.974554 | 4.305891
187.7011 | 4.305292 |  |  | 7.318213 | 4.305846
187.7369 | 4.305377 |  |  | 7.625357 | 4.305877
187.7726 | 4.305385 |  |  | 7.9025 | 4.305857
187.8083 | 4.305458 |  |  | 8.156786 | 4.306019
187.8441 | 4.305288 |  |  | 8.392142 | 4.306074
187.88 | 4.305423 |  |  | 8.614286 | 4.306
187.9156 | 4.305433 |  |  | 8.81741 | 4.305931
187.9515 | 4.305243 |  |  | 9.0125 | 4.305866
187.9873 | 4.305432 |  |  | 9.196071 | 4.305683
188.0231 | 4.305477 |  |  | 9.369196 | 4.305958
188.0588 | 4.305338 |  |  | 9.534643 | 4.305817
188.0948 | 4.305251 |  |  | 9.690268 | 4.305858
188.1306 | 4.305171 |  |  | 9.840625 | 4.305742
188.1663 | 4.305208 |  |  | 9.985982 | 4.305533
188.2021 | 4.305345 |  |  | 10.12277 | 4.305604
188.2381 | 4.305312 |  |  | 10.25536 | 4.306109
188.274 | 4.305429 |  |  | 10.35232 | 4.305734
188.3098 | 4.305181 |  |  | 0.002053571 | 4.147276
188.3458 | 4.305392 |  |  | 1.245536 | 3.786092
188.3817 | 4.305282 |  |  | 2.491161 | 3.640345
188.4177 | 4.305592 |  |  | 3.736696 | 3.510406
188.4537 | 4.305352 |  |  | 4.982232 | 3.391662
188.4897 | 4.305531 |  |  | 6.227768 | 3.280943
188.5256 | 4.305384 |  |  | 7.47339375 | 3.175851
188.5616 | 4.305089 |  |  | 8.718929 | 3.074224
188.5977 | 4.305304 |  |  | 9.657232 | 2.999844
188.6337 | 4.305384 |  |  | 0.002053571 | 3.34445
188.6698 | 4.305359 |  |  | 1.245446 | 3.819721
188.7057 | 4.305284 |  |  | 2.490982 | 4.069142
188.7418 | 4.305387 |  |  | 3.736429 | 4.264259
188.7779 | 4.305434 |  |  | 4.784196 | 4.305794
188.8141 | 4.305433 |  |  | 5.482232 | 4.306149
188.8502 | 4.305538 |  |  | 6.022501 | 4.305772
188.8864 | 4.305221 |  |  | 6.468661 | 4.305925
188.9226 | 4.30535 |  |  | 6.849107 | 4.305895
188.9588 | 4.305142 |  |  | 7.187054 | 4.306026
188.9952 | 4.30522 |  |  | 7.487946 | 4.305869
189.0315 | 4.304897 |  |  | 7.762679 | 4.305832
189.0679 | 4.305315 |  |  | 8.014196 | 4.305769
189.1042 | 4.305339 |  |  | 8.247233 | 4.306051
189.1405 | 4.305115 |  |  | 8.463304 | 4.305922
189.1767 | 4.305317 |  |  | 8.66375 | 4.305909
189.2131 | 4.305365 |  |  | 8.85348125 | 4.305802
189.2496 | 4.3053 |  |  | 9.032946 | 4.305902
189.286 | 4.305424 |  |  | 9.204375 | 4.30579
189.3226 | 4.305137 |  |  | 9.367054 | 4.306025
189.3593 | 4.305394 |  |  | 9.521607 | 4.305782
189.3959 | 4.305265 |  |  | 9.671607 | 4.305849
189.4325 | 4.305282 |  |  | 9.813393 | 4.305942
189.4692 | 4.305417 |  |  | 9.949464 | 4.305895
189.5056 | 4.3055 |  |  | 10.08098 | 4.30561
189.5419 | 4.305444 |  |  | 10.20857 | 4.305864
189.5785 | 4.305282 |  |  | 10.20875 | 4.305741
189.6149 | 4.305293 |  |  | 0.002053571 | 4.146823
189.6514 | 4.305414 |  |  | 1.245536 | 3.777587
189.6878 | 4.305475 |  |  | 2.491161 | 3.629563
189.7244 | 4.305326 |  |  | 3.736696 | 3.49887
189.7609 | 4.305371 |  |  | 4.982232 | 3.380331
189.7973 | 4.305205 |  |  | 6.227768 | 3.270282
189.8339 | 4.305257 |  |  | 7.47339375 | 3.165219
189.8705 | 4.305292 |  |  | 8.718929 | 3.064274
189.907 | 4.305292 |  |  | 9.538929 | 2.999937
189.9437 | 4.305462
189.9803 | 4.305577
190.0169 | 4.305224
190.0536 | 4.305381
190.0902 | 4.305551
190.1269 | 4.305413
190.1635 | 4.30531
190.2001 | 4.305388
190.2367 | 4.305269
190.2733 | 4.305369
190.3099 | 4.305251
190.3465 | 4.305279
190.3831 | 4.30556
190.4198 | 4.305289
190.4565 | 4.305193
190.4931 | 4.304934
190.5298 | 4.305353
190.5665 | 4.305515
190.6033 | 4.305377
190.6401 | 4.305452
190.6769 | 4.305208
190.7137 | 4.305386
190.7506 | 4.305304
190.7877 | 4.305491
190.8246 | 4.305347
190.8616 | 4.305314
190.8985 | 4.305412
190.9356 | 4.305119
190.9724 | 4.30549
191.0092 | 4.305248
191.0461 | 4.305204
191.0831 | 4.305245
191.1199 | 4.305284
191.1569 | 4.305383
191.1939 | 4.305457
191.2309 | 4.30547
191.2679 | 4.305643
191.305 | 4.305283
191.3421 | 4.305107
191.379 | 4.30537
191.416 | 4.305498
191.4531 | 4.305401
191.4905 | 4.305464
191.5277 | 4.305458
191.5648 | 4.305409
191.6021 | 4.305437
191.6392 | 4.305516
191.6765 | 4.305255
191.7135 | 4.305361
191.7506 | 4.30561
191.7877 | 4.305427
191.8249 | 4.305522
191.8623 | 4.305068
191.8995 | 4.305305
191.9367 | 4.30537
191.9737 | 4.305282
192.011 | 4.30517
192.0481 | 4.305357
192.0854 | 4.305397
192.1227 | 4.305319
192.16 | 4.305407
192.1972 | 4.305591
192.2344 | 4.305451
192.2718 | 4.305409
192.3091 | 4.305298
192.3465 | 4.305192
192.3838 | 4.305479
192.421 | 4.305301
192.4584 | 4.30535
192.4956 | 4.305449
192.5329 | 4.305512
192.5703 | 4.305358
192.6077 | 4.305393
192.645 | 4.305396
192.6823 | 4.305374
192.7194 | 4.305196
192.7569 | 4.305467
192.7944 | 4.305396
192.8318 | 4.305385
192.8692 | 4.305255
192.9066 | 4.305457
192.9441 | 4.305596
192.9815 | 4.305397
193.0191 | 4.305497
193.0565 | 4.30522
193.0941 | 4.305349
193.1319 | 4.305203
193.1694 | 4.305008
193.2072 | 4.305447
193.2448 | 4.305441
193.2823 | 4.305398
193.3199 | 4.305383
193.3575 | 4.305396
193.3952 | 4.305401
193.4329 | 4.305314
193.4707 | 4.305487
193.5085 | 4.305216
193.5465 | 4.305311
193.5843 | 4.305518
193.6221 | 4.30536
193.6598 | 4.305546
193.6975 | 4.305351
193.7353 | 4.305471
193.7731 | 4.305453
193.8108 | 4.305592
193.8485 | 4.30521
193.8862 | 4.305381
193.9241 | 4.305246
193.962 | 4.30531
193.9999 | 4.305446
194.038 | 4.305489
194.0758 | 4.305515
194.1135 | 4.305473
194.1515 | 4.305298
194.1894 | 4.3054
194.2273 | 4.30528
194.265 | 4.305377
194.3029 | 4.305469
194.341 | 4.30538
194.379 | 4.305409
194.417 | 4.305443
194.4551 | 4.305426
194.4931 | 4.305368
194.5312 | 4.305429
194.5692 | 4.305524
194.6071 | 4.305428
194.6451 | 4.305081
194.683 | 4.305454
194.7209 | 4.30522
194.7589 | 4.305401
194.7969 | 4.305475
194.835 | 4.305453
194.8731 | 4.305419
194.9112 | 4.305387
194.9493 | 4.305292
194.9874 | 4.305492
195.0256 | 4.305424
195.0638 | 4.305295
195.102 | 4.305274
195.1402 | 4.305418
195.1784 | 4.305385
195.2166 | 4.305374
195.2548 | 4.305405
195.293 | 4.305246
195.3311 | 4.305439
195.3694 | 4.305344
195.4078 | 4.3053
195.4463 | 4.305279
195.4846 | 4.305408
195.5229 | 4.305375
195.5621 | 4.305341
195.6019 | 4.305468
195.6404 | 4.305079
195.6787 | 4.305293
195.7171 | 4.305347
195.7556 | 4.305372
195.7937 | 4.305536
195.8319 | 4.305465
195.8702 | 4.305355
195.9086 | 4.305188
195.9471 | 4.30549
195.9856 | 4.305473
196.0241 | 4.305244
196.0626 | 4.305281
196.101 | 4.305403
196.1394 | 4.305298
196.1778 | 4.305368
196.2164 | 4.305394
196.2548 | 4.30539
196.2932 | 4.30541
196.3315 | 4.305339
196.37 | 4.30522
196.4085 | 4.30558
196.447 | 4.305351
196.4855 | 4.305361
196.524 | 4.305422
196.5624 | 4.305431
196.601 | 4.305485
196.6397 | 4.305404
196.6785 | 4.305411
196.7173 | 4.305406
196.7558 | 4.305437
196.7944 | 4.305484
196.8331 | 4.305402
196.8718 | 4.305296
196.9102 | 4.305557
196.9489 | 4.305518
196.9873 | 4.305433
197.0259 | 4.305435
197.0644 | 4.305289
197.1027 | 4.30544
197.1416 | 4.305396
197.1802 | 4.305428
197.2189 | 4.305468
197.2574 | 4.305293
197.296 | 4.305476
197.3347 | 4.305195
197.3733 | 4.305214
197.4119 | 4.305395
197.4505 | 4.305434
197.4892 | 4.30538
197.528 | 4.305494
197.5665 | 4.305165
197.6052 | 4.30544
197.6438 | 4.305415
197.6824 | 4.305471
197.7213 | 4.305364
197.7603 | 4.305458
197.7991 | 4.305374
197.8377 | 4.305368
197.8762 | 4.305438
197.9147 | 4.305103
197.9534 | 4.305481
197.9921 | 4.305291
198.031 | 4.305603
198.0697 | 4.305356
198.1084 | 4.305445
198.1469 | 4.305377
198.1855 | 4.305487
198.2242 | 4.305305
198.263 | 4.305609
198.3017 | 4.305277
198.3405 | 4.305423
198.3794 | 4.305426
198.4184 | 4.305288
198.4574 | 4.305514
198.4963 | 4.305411
198.5351 | 4.30534
198.574 | 4.305426
198.6127 | 4.305457
198.6514 | 4.305347
198.69 | 4.305541
198.7288 | 4.305354
198.7677 | 4.30538
198.8067 | 4.305252
198.8455 | 4.305328
198.8846 | 4.3053
198.9234 | 4.305573
198.9623 | 4.305435
199.0011 | 4.305414
199.04 | 4.305309
199.079 | 4.305446
199.1179 | 4.305312
199.1569 | 4.305211
199.1957 | 4.305255
199.2346 | 4.305328
199.2736 | 4.305323
199.3123 | 4.305577
199.3513 | 4.305373
199.3902 | 4.305503
199.4291 | 4.30531
199.4681 | 4.305397
199.507 | 4.305393
199.546 | 4.305232
199.5849 | 4.305424
199.6239 | 4.305467
199.6628 | 4.305495
199.7019 | 4.305466
199.7409 | 4.305285
199.7799 | 4.305439
199.819 | 4.30544
199.858 | 4.305427
199.8969 | 4.305252
199.9361 | 4.305407
199.9753 | 4.305556
200.0146 | 4.305434
200.0537 | 4.305485
200.093 | 4.305428
200.1322 | 4.305223
200.1714 | 4.30551
200.2106 | 4.305378
200.2498 | 4.305287
200.2889 | 4.305395
200.3281 | 4.305369
200.3673 | 4.305315
200.4066 | 4.305379
200.4458 | 4.305437
200.485 | 4.305278
200.5242 | 4.305327
200.5635 | 4.305521
200.6027 | 4.305283
200.6419 | 4.305286
200.6812 | 4.305274
200.7205 | 4.305214
200.7599 | 4.30534
200.799 | 4.305391
200.8381 | 4.305471
200.8773 | 4.305374
200.9165 | 4.305436
200.9557 | 4.30533
200.995 | 4.305354
201.0343 | 4.305334
201.0735 | 4.305358
201.113 | 4.305264
201.1523 | 4.305277
201.1916 | 4.305301
201.231 | 4.305299
201.2702 | 4.305281
201.3095 | 4.305236
201.3487 | 4.305387
201.3881 | 4.305249
201.4275 | 4.305378
201.4669 | 4.305243
201.5061 | 4.30518
201.5455 | 4.305264
201.5848 | 4.305267
201.624 | 4.305417
201.6632 | 4.305534
201.7026 | 4.305406
201.7419 | 4.305172
201.7813 | 4.305341
201.8206 | 4.305204
201.8601 | 4.305437
201.8994 | 4.305422
201.9388 | 4.30527
201.9781 | 4.305343
202.0174 | 4.30522
202.0567 | 4.305243
202.096 | 4.305489
202.1354 | 4.305175
202.1748 | 4.305249
202.2143 | 4.305491
202.2536 | 4.305239
202.2931 | 4.305257
202.3325 | 4.305385
202.3717 | 4.305378
202.411 | 4.305291
202.4505 | 4.305219
202.4898 | 4.305429
202.5292 | 4.305223
202.5686 | 4.305358
202.6081 | 4.305476
202.6476 | 4.305519
202.6869 | 4.305346
202.7265 | 4.305139
202.7659 | 4.305337
202.8054 | 4.305425
202.8448 | 4.305513
202.8844 | 4.305354
202.9237 | 4.305386
202.9632 | 4.305228
203.0028 | 4.305392
203.0425 | 4.305271
203.0823 | 4.305393
203.1219 | 4.305502
203.1614 | 4.305232
203.2009 | 4.305494
203.2405 | 4.305275
203.2801 | 4.30536
203.3198 | 4.305465
203.3594 | 4.305243
203.3991 | 4.305219
203.4385 | 4.305517
203.4782 | 4.305335
203.5179 | 4.305243
203.5575 | 4.305336
203.597 | 4.305191
203.6365 | 4.305306
203.676 | 4.305484
203.7156 | 4.305361
203.7552 | 4.30538
203.7949 | 4.3052
203.8346 | 4.305328
203.8742 | 4.305283
203.9138 | 4.305201
203.9535 | 4.305291
203.9931 | 4.305283
204.0327 | 4.305551
204.0723 | 4.305463
204.1121 | 4.305511
204.1517 | 4.305468
204.1914 | 4.305307
204.231 | 4.305467
204.2702 | 4.305453
204.3094 | 4.305383
204.3488 | 4.305306
204.3881 | 4.305314
204.4277 | 4.305229
204.467 | 4.305371
204.5065 | 4.305452
204.546 | 4.305257
204.5853 | 4.305431
204.6248 | 4.305352
204.6644 | 4.305432
204.704 | 4.30542
204.7435 | 4.30526
204.7831 | 4.305199
204.8225 | 4.305304
204.862 | 4.305223
204.9015 | 4.3053
204.941 | 4.305264
204.9803 | 4.305382
205.0199 | 4.305199
205.0594 | 4.305328
205.0989 | 4.305246
205.1382 | 4.305208
205.1778 | 4.305431
205.2172 | 4.305293
205.2565 | 4.305244
205.296 | 4.305245
205.3356 | 4.305191
205.375 | 4.305388
205.4145 | 4.305276
205.454 | 4.305369
205.4935 | 4.305313
205.5331 | 4.30534
205.5727 | 4.305467
205.6122 | 4.305414
205.6518 | 4.305489
205.6914 | 4.305256
205.7312 | 4.305391
205.7711 | 4.305238
205.8107 | 4.305214
205.8505 | 4.305377
205.8904 | 4.3054
205.9302 | 4.305199
205.97 | 4.305312
206.0098 | 4.305365
206.0496 | 4.305289
206.0894 | 4.305322
206.1289 | 4.305507
206.1681 | 4.305489
206.2077 | 4.305579
206.2473 | 4.305222
206.2868 | 4.305419
206.326 | 4.30545
206.3654 | 4.305466
206.4049 | 4.305426
206.4445 | 4.305269
206.4841 | 4.305538
206.5238 | 4.305446
206.5633 | 4.305285
206.6028 | 4.305366
206.6424 | 4.305341
206.6819 | 4.30536
206.7215 | 4.305418
206.761 | 4.305397
206.8006 | 4.305307
206.8398 | 4.305537
206.8792 | 4.305356
206.9188 | 4.305272
206.9583 | 4.30543
206.9978 | 4.305325
207.0375 | 4.305519
207.0757 | 4.305041
207.1131 | 4.305512
207.1523 | 4.305419
207.1918 | 4.305231
207.2309 | 4.305411
207.2702 | 4.305339
207.31 | 4.305331
207.3496 | 4.305286
207.389 | 4.305334
207.4288 | 4.305394
207.4682 | 4.305353
207.5075 | 4.305311
207.5469 | 4.305369
207.5865 | 4.305525
207.6261 | 4.305424
207.6656 | 4.305582
207.7052 | 4.30527
207.7449 | 4.305461
207.7845 | 4.305472
207.8242 | 4.305483
207.8639 | 4.305405
207.9036 | 4.305225
207.9432 | 4.305356
207.9829 | 4.30546
208.0226 | 4.30528
208.0623 | 4.305433
208.1019 | 4.305418
208.1416 | 4.305449
208.1811 | 4.305301
208.2207 | 4.305414
208.2602 | 4.304998
208.2996 | 4.305265
208.3392 | 4.305345
208.379 | 4.305437
208.4186 | 4.305289
208.4584 | 4.305572
208.4981 | 4.305382
208.5378 | 4.305415
208.5775 | 4.305445
208.6173 | 4.305376
208.6571 | 4.305039
208.6968 | 4.305359
208.7364 | 4.30539
208.7761 | 4.305427
208.816 | 4.305461
208.8559 | 4.305557
208.8955 | 4.305483
208.9352 | 4.305167
208.9749 | 4.305282
209.0148 | 4.305342
209.0545 | 4.305322
209.0944 | 4.305539
209.134 | 4.305533
209.1738 | 4.305421
209.2135 | 4.305465
209.2531 | 4.30503
209.2927 | 4.30545
209.3323 | 4.305396
209.3721 | 4.305682
209.4119 | 4.305464
209.4516 | 4.305452
209.4915 | 4.305676
209.5312 | 4.305381
209.5711 | 4.305207
209.6109 | 4.305174
209.6508 | 4.305379
209.6906 | 4.305419
209.7305 | 4.305279
209.7704 | 4.30524
209.8102 | 4.305439
209.85 | 4.305267
209.8898 | 4.305492
209.9294 | 4.305377
209.9693 | 4.30537
210.009 | 4.305302
210.0488 | 4.305487
210.0888 | 4.305268
210.1286 | 4.305413
210.1683 | 4.305203
210.2081 | 4.305474
210.2481 | 4.305347
210.2879 | 4.305379
210.3278 | 4.305309
210.3677 | 4.305236
210.4075 | 4.305213
210.4472 | 4.305303
210.4866 | 4.305375
210.5261 | 4.305299
210.5659 | 4.305444
210.6055 | 4.305388
210.6452 | 4.305422
210.6846 | 4.305469
210.724 | 4.305531
210.7637 | 4.305288
210.8033 | 4.305366
210.843 | 4.305554
210.8826 | 4.305324
210.9227 | 4.305435
210.9621 | 4.305458
211.0016 | 4.305175
211.0411 | 4.305345
211.0807 | 4.305479
211.1203 | 4.30543
211.1599 | 4.305303
211.1995 | 4.305203
211.2391 | 4.305251
211.2789 | 4.305469
211.3186 | 4.305499
211.3582 | 4.305478
211.3979 | 4.305538
211.4376 | 4.305425
211.4773 | 4.305259
211.5172 | 4.30533
211.5569 | 4.305232
211.5966 | 4.30522
211.6364 | 4.305279
211.6761 | 4.305215
211.7157 | 4.305387
211.7556 | 4.305143
211.7953 | 4.3053
211.8351 | 4.305226
211.8748 | 4.305423
211.9146 | 4.305316
211.9545 | 4.305376
211.9944 | 4.305227
212.0343 | 4.305229
212.074 | 4.30541
212.1137 | 4.305227
212.1534 | 4.305285
212.1929 | 4.305314
212.2326 | 4.305372
212.2723 | 4.305457
212.312 | 4.305314
212.3517 | 4.305382
212.3912 | 4.30519
212.4307 | 4.305292
212.4704 | 4.305343
212.5102 | 4.305399
212.5498 | 4.305439
212.5895 | 4.30542
212.6292 | 4.30534
212.6689 | 4.305095
212.7085 | 4.305404
212.7483 | 4.305278
212.7879 | 4.305473
212.8276 | 4.305522
212.8673 | 4.305485
212.907 | 4.305477
212.9467 | 4.305431
212.9863 | 4.305263
213.0258 | 4.305216
213.0653 | 4.305469
213.1048 | 4.305437
213.1445 | 4.305495
213.1842 | 4.305436
213.224 | 4.305245
213.2639 | 4.305272
213.3036 | 4.30534
213.3434 | 4.305408
213.3831 | 4.305403
213.4228 | 4.305466
213.4627 | 4.305297
213.5024 | 4.305134
213.5423 | 4.305489
213.5823 | 4.305518
213.622 | 4.305511
213.6619 | 4.305369
213.7021 | 4.305519
213.7419 | 4.305321
213.7819 | 4.305521
213.8222 | 4.305286
213.8623 | 4.305341
213.9021 | 4.305321
213.9419 | 4.305405
213.9818 | 4.305367
214.0217 | 4.305314
214.0615 | 4.305278
214.1011 | 4.305381
214.1414 | 4.305467
214.1813 | 4.305371
214.2212 | 4.305297
214.261 | 4.30534
214.301 | 4.305366
214.341 | 4.305288
214.3815 | 4.305281
214.4217 | 4.305336
214.4626 | 4.305434
214.5044 | 4.305376
214.545 | 4.3054
214.5852 | 4.305407
214.6257 | 4.305191
214.6663 | 4.305338
214.7065 | 4.305147
214.7468 | 4.305506
214.787 | 4.305222
214.8273 | 4.305369
214.8675 | 4.305357
214.9077 | 4.305259
214.9478 | 4.305394
214.9881 | 4.305553
215.0285 | 4.305399
215.0688 | 4.305276
215.1089 | 4.305411
215.149 | 4.305418
215.1891 | 4.305335
215.2292 | 4.305447
215.2692 | 4.30529
215.3093 | 4.305509
215.3495 | 4.30521
215.3898 | 4.305407
215.4301 | 4.305383
215.4705 | 4.305343
215.511 | 4.305398
215.5512 | 4.305234
215.5915 | 4.305367
215.6319 | 4.305226
215.6722 | 4.305401
215.7124 | 4.305451
215.7528 | 4.305563
215.7936 | 4.305568
215.834 | 4.305437
215.8746 | 4.305209
215.9149 | 4.305463
215.9552 | 4.305196
215.9955 | 4.305519
216.0359 | 4.305407
216.0765 | 4.305668
216.117 | 4.305178
216.1575 | 4.305451
216.198 | 4.305462
216.2389 | 4.305434
216.2794 | 4.305323
216.3199 | 4.305541
216.3603 | 4.305442
216.401 | 4.305419
216.442 | 4.305403
216.4826 | 4.30532
216.5235 | 4.305224
216.5641 | 4.305215
216.6048 | 4.305287
216.6453 | 4.305324
216.6858 | 4.305227
216.7267 | 4.305168
216.7673 | 4.305183
216.8085 | 4.305419
216.8494 | 4.305241
216.8906 | 4.305163
216.9315 | 4.305449
216.9723 | 4.305338
217.0132 | 4.305473
217.0544 | 4.305632
217.0952 | 4.305501
217.1362 | 4.305391
217.1775 | 4.305299
217.2187 | 4.305411
217.2598 | 4.305356
217.301 | 4.305353
217.3421 | 4.305457
217.3832 | 4.305325
217.4244 | 4.30526
217.4656 | 4.305473
217.5066 | 4.30562
217.5475 | 4.305297
217.5887 | 4.305137
217.6298 | 4.305479
217.6706 | 4.305379
217.7118 | 4.30535
217.7527 | 4.305391
217.7938 | 4.305296
217.8348 | 4.305503
217.8759 | 4.305182
217.9169 | 4.305425
217.9581 | 4.305361
217.999 | 4.305347
218.0399 | 4.305357
218.0808 | 4.305405
218.1219 | 4.305386
218.1632 | 4.30542
218.2044 | 4.305537
218.2456 | 4.305398
218.2872 | 4.305424
218.3286 | 4.305278
218.3701 | 4.305297
218.4113 | 4.305516
218.4524 | 4.305312
218.4939 | 4.305422
218.5352 | 4.305456
218.5764 | 4.305335
218.6176 | 4.305513
218.6589 | 4.305305
218.7002 | 4.305318
218.7416 | 4.305288
218.7829 | 4.305455
218.8243 | 4.305302
218.8658 | 4.305178
218.9073 | 4.305343
218.9488 | 4.305441
218.9902 | 4.30559
219.0319 | 4.305477
219.0735 | 4.305618
219.1152 | 4.305538
219.1566 | 4.305467
219.1981 | 4.305378
219.2397 | 4.305379
219.2812 | 4.305424
219.3228 | 4.305304
219.3641 | 4.305201
219.4055 | 4.305411
219.4469 | 4.305423
219.4882 | 4.305484
219.5297 | 4.30519
219.571 | 4.305409
219.6123 | 4.3052
219.6536 | 4.305408
219.6949 | 4.305311
219.736 | 4.305445
219.7773 | 4.305465
219.8186 | 4.305527
219.8601 | 4.305383
219.9015 | 4.305337
219.9431 | 4.305415
219.9845 | 4.305456
220.026 | 4.305417
220.0675 | 4.305404
220.109 | 4.305206
220.1505 | 4.305308
220.1918 | 4.305304
220.2331 | 4.305319
220.2748 | 4.305338
220.3164 | 4.305249
220.3581 | 4.305156
220.3996 | 4.305123
220.4412 | 4.305222
220.4827 | 4.305357
220.5244 | 4.305285
220.5661 | 4.305441
220.6081 | 4.305344
220.6497 | 4.305436
220.6916 | 4.305229
220.7335 | 4.305393
220.7752 | 4.305257
220.8169 | 4.305673
220.8591 | 4.30561
220.9015 | 4.30528
220.9435 | 4.305442
220.9854 | 4.305273
221.0271 | 4.305434
221.0688 | 4.305623
221.1106 | 4.305394
221.1525 | 4.305316
221.1943 | 4.305355
221.2361 | 4.305362
221.2782 | 4.305301
221.32 | 4.30531
221.3619 | 4.305383
221.4038 | 4.305325
221.4456 | 4.305193
221.4874 | 4.305212
221.5291 | 4.305123
221.5708 | 4.305466
221.6126 | 4.305291
221.6544 | 4.305383
221.6964 | 4.305406
221.7381 | 4.305045
221.7799 | 4.305259
221.8218 | 4.305173
221.8635 | 4.305344
221.9058 | 4.305309
221.9479 | 4.30524
221.9895 | 4.305187
222.0313 | 4.305234
222.0731 | 4.305295
222.1152 | 4.305256
222.157 | 4.305416
222.199 | 4.305383
222.241 | 4.305596
222.283 | 4.305319
222.325 | 4.305309
222.3672 | 4.305172
222.4099 | 4.305269
222.4528 | 4.305335
222.4956 | 4.30543
222.5382 | 4.305276
222.5808 | 4.305422
222.6232 | 4.305311
222.6655 | 4.305597
222.7078 | 4.305264
222.7501 | 4.305377
222.7924 | 4.305411
222.8348 | 4.305435
222.8773 | 4.305425
222.9196 | 4.305484
222.9619 | 4.305266
223.0043 | 4.305344
223.0468 | 4.305508
223.0893 | 4.30537
223.1317 | 4.30534
223.1741 | 4.305595
223.2164 | 4.305417
223.2588 | 4.305563
223.3012 | 4.305265
223.3435 | 4.305423
223.386 | 4.305312
223.4285 | 4.305322
223.471 | 4.305477
223.5135 | 4.305454
223.5562 | 4.305277
223.5989 | 4.30514
223.6415 | 4.305272
223.684 | 4.305339
223.7265 | 4.30525
223.769 | 4.305352
223.8115 | 4.305189
223.8541 | 4.305446
223.8966 | 4.305351
223.9391 | 4.305272
223.9816 | 4.305263
224.024 | 4.305436
224.0665 | 4.305069
224.109 | 4.305336
224.1513 | 4.305424
224.1936 | 4.305444
224.236 | 4.30523
224.2782 | 4.305523
224.3205 | 4.305449
224.3627 | 4.305301
224.4051 | 4.30538
224.4477 | 4.305304
224.4902 | 4.305252
224.5327 | 4.305427
224.5754 | 4.305245
224.6181 | 4.305287
224.6606 | 4.305425
224.7032 | 4.305508
224.746 | 4.305263
224.7888 | 4.305416
224.8315 | 4.305479
224.8743 | 4.305442
224.9169 | 4.305509
224.9598 | 4.305376
225.0027 | 4.305088
225.0454 | 4.305476
225.0881 | 4.305358
225.1308 | 4.30529
225.1735 | 4.305322
225.2162 | 4.305333
225.259 | 4.305425
225.3019 | 4.305221
225.3448 | 4.305587
225.3877 | 4.305417
225.4306 | 4.305447
225.4734 | 4.305278
225.5163 | 4.305379
225.5592 | 4.305369
225.6023 | 4.305344
225.645 | 4.305282
225.6881 | 4.305279
225.731 | 4.30538
225.7741 | 4.305461
225.8173 | 4.305421
225.8605 | 4.305208
225.9035 | 4.30549
225.9465 | 4.305285
225.9898 | 4.305533
226.0332 | 4.30549
226.0763 | 4.305259
226.1192 | 4.305266
226.1624 | 4.305402
226.2055 | 4.305307
226.2483 | 4.305209
226.2913 | 4.305368
226.3343 | 4.305616
226.3774 | 4.305364
226.4204 | 4.305225
226.4638 | 4.305487
226.5071 | 4.305245
226.5523 | 4.305513
226.5969 | 4.305399
226.6415 | 4.305509
226.6857 | 4.305479
226.7299 | 4.305309
226.774 | 4.305286
226.818 | 4.305366
226.8619 | 4.305412
226.9056 | 4.305421
226.9492 | 4.305123
226.9928 | 4.305536
227.0365 | 4.305358
227.0801 | 4.305525
227.1238 | 4.305447
227.1675 | 4.305448
227.2112 | 4.305367
227.2548 | 4.305404
227.2984 | 4.305305
227.342 | 4.305472
227.3856 | 4.305305
227.4291 | 4.305222
227.4726 | 4.305334
227.5161 | 4.305393
227.5598 | 4.305368
227.6035 | 4.305498
227.6471 | 4.305084
227.6906 | 4.30536
227.7343 | 4.30533
227.7778 | 4.305453
227.8215 | 4.305388
227.8652 | 4.305536
227.9087 | 4.30534
227.9524 | 4.305422
227.9961 | 4.30547
228.0398 | 4.30532
228.0835 | 4.305384
228.1271 | 4.305586
228.1707 | 4.305265
228.2144 | 4.305306
228.2582 | 4.30536
228.3019 | 4.305349
228.3458 | 4.305569
228.3897 | 4.305449
228.4335 | 4.30509
228.4773 | 4.30542
228.5212 | 4.30543
228.5648 | 4.305159
228.6088 | 4.305378
228.6527 | 4.305381
228.697 | 4.305335
228.741 | 4.305232
228.7848 | 4.30528
228.8288 | 4.305479
228.8727 | 4.305446
228.9165 | 4.305335
228.9604 | 4.305422
229.0044 | 4.305387
229.0481 | 4.305388
229.0925 | 4.305434
229.1365 | 4.305315
229.1803 | 4.305408
229.2245 | 4.305542
229.2684 | 4.305461
229.3123 | 4.30531
229.3563 | 4.30557
229.4004 | 4.305373
229.4444 | 4.305463
229.4885 | 4.30544
229.5327 | 4.305425
229.5768 | 4.305249
229.6211 | 4.305194
229.6656 | 4.30543
229.7096 | 4.305469
229.7535 | 4.305466
229.7979 | 4.305455
229.8423 | 4.30554
229.8865 | 4.305261
229.9307 | 4.305475
229.9748 | 4.305181
230.0192 | 4.305546
230.0639 | 4.305538
230.108 | 4.305387
230.1521 | 4.305346
230.196 | 4.305306
230.2402 | 4.305433
230.2843 | 4.305455
230.3285 | 4.305365
230.3732 | 4.305415
230.4177 | 4.305284
230.4621 | 4.305306
230.5065 | 4.305211
230.5509 | 4.305401
230.5952 | 4.305306
230.6398 | 4.305313
230.684 | 4.305391
230.7287 | 4.305231
230.7727 | 4.305293
230.817 | 4.30537
230.8615 | 4.305273
230.906 | 4.305459
230.9504 | 4.305308
230.995 | 4.305347
231.0395 | 4.304996
231.084 | 4.305426
231.1285 | 4.305413
231.1732 | 4.305426
231.2182 | 4.305381
231.2628 | 4.305344
231.3076 | 4.305149
231.3521 | 4.305218
231.3966 | 4.30532
231.4412 | 4.305011
231.486 | 4.305099
231.531 | 4.305217
231.5759 | 4.305197
231.6205 | 4.30534
231.6652 | 4.305366
231.7099 | 4.305193
231.7546 | 4.305347
231.7993 | 4.305447
231.8439 | 4.305406
231.8888 | 4.305338
231.9336 | 4.305431
231.9785 | 4.305292
232.0232 | 4.305351
232.0681 | 4.305487
232.1129 | 4.305416
232.1581 | 4.305315
232.203 | 4.305377
232.2477 | 4.305143
232.2925 | 4.305259
232.3373 | 4.305348
232.382 | 4.305166
232.4267 | 4.305401
232.4715 | 4.305436
232.5165 | 4.305377
232.5612 | 4.305116
232.6061 | 4.305263
232.6513 | 4.305244
232.6961 | 4.305346
232.7408 | 4.305357
232.7858 | 4.305436
232.8307 | 4.305357
232.8758 | 4.305362
232.9208 | 4.305361
232.9658 | 4.30548
233.011 | 4.305244
233.0564 | 4.305252
233.1014 | 4.305224
233.1464 | 4.305301
233.1918 | 4.30531
233.2369 | 4.305311
233.2819 | 4.305469
233.3272 | 4.305384
233.3722 | 4.305371
233.4173 | 4.30527
233.4626 | 4.305337
233.5075 | 4.305335
233.5527 | 4.305496
233.5979 | 4.305356
233.6431 | 4.305274
233.6883 | 4.305188
233.7334 | 4.305336
233.7785 | 4.305402
233.8235 | 4.305319
233.8685 | 4.305294
233.9137 | 4.305412
233.9587 | 4.305349
234.0038 | 4.305134
234.0501 | 4.30543
234.0961 | 4.305295
234.1418 | 4.305153
234.1867 | 4.305314
234.2314 | 4.305192
234.2761 | 4.30527
234.3212 | 4.305332
234.3664 | 4.305457
234.4117 | 4.305197
234.457 | 4.30547
234.5024 | 4.305351
234.5479 | 4.30537
234.5932 | 4.305512
234.6384 | 4.305247
234.6836 | 4.305209
234.729 | 4.305384
234.7741 | 4.305294
234.8194 | 4.305509
234.8648 | 4.305306
234.91 | 4.305336
234.9552 | 4.305492
235.0012 | 4.305487
235.0484 | 4.305433
235.0948 | 4.305359
235.1404 | 4.305422
235.1862 | 4.305428
235.2327 | 4.305167
235.2788 | 4.305389
235.3244 | 4.305295
235.3701 | 4.305494
235.416 | 4.305288
235.4617 | 4.305101
235.5075 | 4.30544
235.5533 | 4.305283
235.5992 | 4.305466
235.6449 | 4.305339
235.6906 | 4.30537
235.7364 | 4.30532
235.782 | 4.305277
235.8278 | 4.305171
235.8737 | 4.305265
235.9192 | 4.30531
235.9649 | 4.305596
236.0106 | 4.30533
236.0564 | 4.305364
236.1023 | 4.305469
236.1482 | 4.305351
236.1942 | 4.305345
236.2402 | 4.305341
236.2859 | 4.305476
236.3319 | 4.305444
236.3777 | 4.305211
236.4236 | 4.305445
236.4695 | 4.305209
236.5155 | 4.305249
236.5612 | 4.30532
236.6072 | 4.305417
236.6533 | 4.305339
236.6996 | 4.305411
236.7465 | 4.305383
236.7927 | 4.30532
236.8387 | 4.305234
236.8848 | 4.3053
236.9311 | 4.3054
236.9773 | 4.3054
237.0236 | 4.305255
237.0697 | 4.305388
237.1157 | 4.305433
237.1617 | 4.305375
237.2077 | 4.30538
237.2537 | 4.30544
237.3 | 4.305291
237.3461 | 4.305462
237.3923 | 4.305161
237.4382 | 4.305315
237.4848 | 4.305327
237.531 | 4.305329
237.5773 | 4.3051
237.6238 | 4.305308
237.67 | 4.305475
237.7165 | 4.305294
237.7629 | 4.305405
237.8094 | 4.305334
237.8559 | 4.305307
237.9023 | 4.305527
237.9485 | 4.305415
237.995 | 4.305165
238.0412 | 4.305109
238.0877 | 4.305403
238.1345 | 4.305438
238.1815 | 4.30536
238.2281 | 4.305193
238.2746 | 4.305283
238.3215 | 4.305365
238.3682 | 4.305375
238.4152 | 4.305269
238.4619 | 4.305348
238.5088 | 4.305225
238.5555 | 4.305505
238.6025 | 4.305216
238.6493 | 4.3053
238.6961 | 4.305268
238.7427 | 4.305482
238.7895 | 4.305379
238.8362 | 4.305412
238.8831 | 4.305483
238.9298 | 4.305388
238.9766 | 4.305289
239.0235 | 4.305323
239.0705 | 4.30523
239.1173 | 4.305495
239.1641 | 4.305338
239.211 | 4.305371
239.258 | 4.305352
239.305 | 4.305136
239.3519 | 4.305364
239.3987 | 4.305568
239.4456 | 4.305266
239.4924 | 4.305298
239.5394 | 4.305493
239.5863 | 4.305333
239.6332 | 4.305443
239.68 | 4.305224
239.7269 | 4.305416
239.774 | 4.305388
239.8209 | 4.305459
239.8683 | 4.305152
239.9166 | 4.305359
239.9644 | 4.305459
240.0119 | 4.305387
240.0588 | 4.305402
240.1056 | 4.30531
240.1527 | 4.305258
240.1999 | 4.305303
240.2471 | 4.305253
240.2948 | 4.305274
240.3419 | 4.30539
240.3892 | 4.305464
240.4364 | 4.305201
240.4838 | 4.305542
240.531 | 4.305155
240.5781 | 4.305308
240.6251 | 4.305279
240.6722 | 4.305457
240.7196 | 4.305447
240.7669 | 4.305435
240.8141 | 4.305344
240.8615 | 4.305251
240.9087 | 4.305318
240.9562 | 4.305549
241.0038 | 4.305341
241.051 | 4.305513
241.0984 | 4.305124
241.1458 | 4.305293
241.1932 | 4.305213
241.2409 | 4.30524
241.2883 | 4.305136
241.3353 | 4.305195
241.3825 | 4.305429
241.43 | 4.305416
241.4777 | 4.305175
241.5252 | 4.305277
241.5725 | 4.305342
241.6202 | 4.305431
241.6675 | 4.304942
241.7148 | 4.305316
241.7623 | 4.305312
241.8098 | 4.305339
241.8573 | 4.305175
241.9059 | 4.30546
241.9546 | 4.305288
242.0029 | 4.30536
242.0504 | 4.305211
242.0978 | 4.305266
242.1451 | 4.305245
242.1925 | 4.305365
242.2406 | 4.304925
242.289 | 4.305207
242.3368 | 4.305419
242.3846 | 4.305275
242.4327 | 4.305318
242.4805 | 4.305354
242.5283 | 4.305197
242.576 | 4.305316
242.6236 | 4.305391
242.6713 | 4.305156
242.7193 | 4.305358
242.7674 | 4.30528
242.8153 | 4.305435
242.8631 | 4.305336
242.9109 | 4.305245
242.9587 | 4.305238
243.0064 | 4.305181
243.0541 | 4.305209
243.1019 | 4.305216
243.15 | 4.30542
243.1982 | 4.305132
243.246 | 4.305429
243.2938 | 4.305219
243.3416 | 4.305263
243.3895 | 4.305241
243.4376 | 4.305231
243.4852 | 4.305316
243.5333 | 4.30535
243.5812 | 4.305113
243.6289 | 4.305272
243.6771 | 4.3054
243.7249 | 4.305215
243.7732 | 4.305255
243.8211 | 4.305296
243.869 | 4.305335
243.9177 | 4.305421
243.9654 | 4.305279
244.0142 | 4.305284
244.0623 | 4.305295
244.1115 | 4.305385
244.1598 | 4.30537
244.2078 | 4.305258
244.2557 | 4.305404
244.304 | 4.305122
244.3523 | 4.305208
244.4007 | 4.305285
244.449 | 4.305222
244.4973 | 4.305288
244.5455 | 4.305371
244.5938 | 4.305485
244.642 | 4.305355
244.6902 | 4.305304
244.7382 | 4.30528
244.7862 | 4.305368
244.8344 | 4.305312
244.8826 | 4.305219
244.931 | 4.305389
244.9792 | 4.305202
245.0274 | 4.305246
245.0758 | 4.305323
245.1241 | 4.305183
245.1727 | 4.305254
245.221 | 4.305394
245.2691 | 4.305298
245.3173 | 4.305222
245.3659 | 4.30537
245.4143 | 4.305018
245.4627 | 4.30541
245.5116 | 4.305336
245.56 | 4.305329
245.6086 | 4.305441
245.6568 | 4.30534
245.7053 | 4.305584
245.754 | 4.30517
245.8023 | 4.305161
245.8509 | 4.305319
245.8998 | 4.305302
245.9481 | 4.305463
245.9965 | 4.305248
246.0449 | 4.305202
246.0934 | 4.304986
246.1417 | 4.305307
246.1901 | 4.305348
246.2388 | 4.305159
246.2881 | 4.30525
246.3379 | 4.305334
246.3876 | 4.305355
246.4372 | 4.305475
246.4869 | 4.305305
246.5357 | 4.305232
246.584 | 4.305353
246.6325 | 4.305342
246.6809 | 4.30522
246.7293 | 4.305198
246.7778 | 4.305245
246.8262 | 4.305278
246.8749 | 4.305201
246.9235 | 4.305522
246.9722 | 4.305185
247.0207 | 4.305363
247.0694 | 4.30537
247.1183 | 4.305432
247.1669 | 4.305425
247.2157 | 4.305111
247.2647 | 4.305105
247.3134 | 4.30526
247.3626 | 4.305497
247.411 | 4.305286
247.4604 | 4.305445
247.509 | 4.305281
247.5577 | 4.305203
247.6063 | 4.305322
247.6549 | 4.305618
247.704 | 4.305384
247.7527 | 4.305448
247.8015 | 4.305339
247.8502 | 4.305403
247.899 | 4.305462
247.9479 | 4.305366
247.9965 | 4.305224
248.0454 | 4.305518
248.0943 | 4.305184
248.1432 | 4.305387
248.1924 | 4.305445
248.2415 | 4.305296
248.2904 | 4.305177
248.3394 | 4.305394
248.3881 | 4.305176
248.4371 | 4.305403
248.4862 | 4.305201
248.5357 | 4.305438
248.585 | 4.305242
248.6341 | 4.305251
248.6838 | 4.305349
248.7328 | 4.305133
248.7819 | 4.305334
248.8327 | 4.305454
248.8828 | 4.305223
248.9329 | 4.305206
248.9826 | 4.305386
249.0323 | 4.305345
249.0822 | 4.305307
249.1324 | 4.305414
249.1823 | 4.305239
249.2317 | 4.30517
249.2812 | 4.305176
249.331 | 4.305184
249.3809 | 4.305438
249.4305 | 4.305295
249.4802 | 4.304914
249.5303 | 4.305373
249.5804 | 4.305308
249.6303 | 4.305253
249.68 | 4.305289
249.73 | 4.305408
249.7798 | 4.30534
249.8298 | 4.305271
249.8797 | 4.305349
249.9297 | 4.305328
249.98 | 4.305353
250.0302 | 4.305154
250.0802 | 4.305304
250.1301 | 4.305378
250.1802 | 4.305447
250.2302 | 4.305261
250.2801 | 4.305349
250.3302 | 4.305427
250.3803 | 4.305201
250.4309 | 4.305237
250.4813 | 4.305467
250.5318 | 4.305142
250.5821 | 4.305376
250.6324 | 4.305214
250.6829 | 4.305321
250.7332 | 4.305455
250.7835 | 4.305172
250.834 | 4.305328
250.8843 | 4.305385
250.9348 | 4.305406
250.985 | 4.305172
251.035 | 4.305224
251.0858 | 4.305387
251.1377 | 4.305036
251.1891 | 4.305306
251.2402 | 4.305443
251.2905 | 4.305319
251.3409 | 4.30536
251.3912 | 4.305345
251.4416 | 4.305282
251.492 | 4.305195
251.5422 | 4.305258
251.5924 | 4.305451
251.6429 | 4.305258
251.6933 | 4.305445
251.744 | 4.305301
251.7944 | 4.305292
251.8448 | 4.30531
251.8954 | 4.305355
251.946 | 4.305375
251.9965 | 4.305349
252.047 | 4.305156
252.0976 | 4.3052
252.1481 | 4.305274
252.1986 | 4.305332
252.2494 | 4.305371
252.3 | 4.305336
252.3507 | 4.305289
252.4014 | 4.305258
252.4521 | 4.305464
252.5026 | 4.30547
252.5531 | 4.305542
252.6041 | 4.305277
252.6549 | 4.305314
252.706 | 4.305295
252.7568 | 4.305142
252.8073 | 4.305115
252.8584 | 4.305327
252.9094 | 4.305246
252.9603 | 4.30528
253.0112 | 4.305145
253.0619 | 4.305366
253.1134 | 4.305397
253.1647 | 4.30543
253.2154 | 4.305334
253.2659 | 4.305278
253.3164 | 4.30532
253.3673 | 4.305408
253.418 | 4.305311
253.4688 | 4.305245
253.5198 | 4.305369
253.5709 | 4.305215
253.6219 | 4.305342
253.6731 | 4.305336
253.7244 | 4.305103
253.7769 | 4.305315
253.8294 | 4.305284
253.8814 | 4.305343
253.9332 | 4.305377
253.9846 | 4.305342
254.0356 | 4.305384
254.0865 | 4.305513
254.1376 | 4.305232
254.1888 | 4.305445
254.2401 | 4.305331
254.2914 | 4.305378
254.3426 | 4.305264
254.3938 | 4.305305
254.4452 | 4.305316
254.4963 | 4.305081
254.5476 | 4.305208
254.5985 | 4.305137
254.6496 | 4.305145
254.7006 | 4.305375
254.7521 | 4.30521
254.8036 | 4.305291
254.855 | 4.305367
254.9065 | 4.305415
254.9578 | 4.305446
255.0093 | 4.30529
255.0605 | 4.305387
255.1118 | 4.30532
255.163 | 4.305403
255.2142 | 4.305319
255.2656 | 4.305323
255.3171 | 4.305319
255.3685 | 4.305222
255.4199 | 4.305413
255.4714 | 4.305267
255.523 | 4.305385
255.5743 | 4.305244
255.6256 | 4.30528
255.6769 | 4.305271
255.7283 | 4.305476
255.7797 | 4.305302
255.8312 | 4.305126
255.8827 | 4.304984
255.9338 | 4.305519
255.9855 | 4.305424
256.0372 | 4.30524
256.0887 | 4.305239
256.1398 | 4.305289
256.1912 | 4.305433
256.2425 | 4.305418
256.2939 | 4.305311
256.3454 | 4.30539
256.3974 | 4.305352
256.4485 | 4.305226
256.5002 | 4.305212
256.5515 | 4.305336
256.603 | 4.305397
256.6544 | 4.305236
256.706 | 4.3055
256.7573 | 4.305171
256.8087 | 4.305425
256.8603 | 4.305186
256.9122 | 4.305186
256.964 | 4.305432
257.0158 | 4.305382
257.0674 | 4.305373
257.1191 | 4.305352
257.1706 | 4.30547
257.2223 | 4.305285
257.2739 | 4.305241
257.3256 | 4.305429
257.3774 | 4.305371
257.4293 | 4.305368
257.4811 | 4.305444
257.5329 | 4.305309
257.5848 | 4.305422
257.6376 | 4.305402
257.6913 | 4.305328
257.7442 | 4.305442
257.7966 | 4.30528
257.8489 | 4.305072
257.9006 | 4.305196
257.9521 | 4.305225
258.0035 | 4.305478
258.055 | 4.305158
258.1068 | 4.305329
258.1585 | 4.305479
258.21 | 4.30527
258.2617 | 4.305283
258.3135 | 4.305289
258.3654 | 4.305391
258.4173 | 4.305344
258.4692 | 4.305321
258.5226 | 4.305287
258.5751 | 4.305205
258.6269 | 4.305013
258.6789 | 4.305297
258.731 | 4.305351
258.7828 | 4.305268
258.8347 | 4.305397
258.8868 | 4.3053
258.9385 | 4.305169
258.9903 | 4.305306
259.0421 | 4.305204
259.0943 | 4.305235
259.146 | 4.305251
259.1979 | 4.305494
259.2501 | 4.30525
259.3019 | 4.30523
259.3536 | 4.305323
259.4055 | 4.305199
259.4574 | 4.305332
259.5093 | 4.305272
259.5615 | 4.305096
259.6135 | 4.305202
259.6661 | 4.305162
259.718 | 4.305236
259.7699 | 4.305449
259.8218 | 4.305163
259.8738 | 4.305585
259.926 | 4.305362
259.9777 | 4.305432
260.0297 | 4.305318
260.082 | 4.305242
260.1343 | 4.305347
260.1862 | 4.305175
260.2385 | 4.305345
260.2907 | 4.305209
260.3428 | 4.305273
260.3947 | 4.305108
260.4467 | 4.305334
260.4991 | 4.305415
260.5514 | 4.305324
260.6031 | 4.305229
260.6552 | 4.30539
260.7071 | 4.305421
260.7591 | 4.305349
260.8111 | 4.305331
260.8634 | 4.305265
260.9155 | 4.305287
260.9675 | 4.3052
261.0195 | 4.305246
261.0717 | 4.305394
261.1239 | 4.305251
261.1763 | 4.305318
261.2285 | 4.305434
261.2806 | 4.305461
261.3327 | 4.305366
261.3862 | 4.305357
261.4397 | 4.305106
261.492 | 4.305389
261.5443 | 4.305298
261.5966 | 4.305394
261.649 | 4.305493
261.7021 | 4.305149
261.7548 | 4.305285
261.8077 | 4.305168
261.8601 | 4.305283
261.9123 | 4.305454
261.9648 | 4.305437
262.0171 | 4.305535
262.0694 | 4.305257
262.1213 | 4.30548
262.1737 | 4.305406
262.2258 | 4.305324
262.2781 | 4.30544
262.3305 | 4.305402
262.383 | 4.305246
262.4352 | 4.305442
262.4873 | 4.305345
262.5395 | 4.305318
262.592 | 4.305354
262.6444 | 4.305136
262.6968 | 4.305247
262.7491 | 4.305535
262.8015 | 4.305481
262.854 | 4.30537
262.9063 | 4.305405
262.959 | 4.305396
263.0115 | 4.305301
263.064 | 4.305311
263.1165 | 4.305478
263.169 | 4.305505
263.2217 | 4.305377
263.274 | 4.305431
263.3265 | 4.305324
263.3791 | 4.305332
263.4317 | 4.305347
263.4846 | 4.305262
263.5373 | 4.305209
263.5902 | 4.305489
263.6431 | 4.305393
263.6957 | 4.305443
263.7485 | 4.30532
263.8014 | 4.305446
263.854 | 4.305341
263.9069 | 4.305226
263.9599 | 4.30537
264.0127 | 4.305439
264.0656 | 4.305438
264.1185 | 4.305541
264.1715 | 4.305484
264.2243 | 4.305428
264.2773 | 4.305392
264.3301 | 4.305405
264.3831 | 4.30536
264.4363 | 4.305325
264.4894 | 4.305319
264.5426 | 4.30533
264.5955 | 4.305216
264.6483 | 4.305307
264.7014 | 4.305222
264.7545 | 4.305315
264.8074 | 4.305547
264.8605 | 4.305529
264.9135 | 4.305316
264.9664 | 4.305503
265.0194 | 4.305413
265.0724 | 4.305114
265.1256 | 4.305178
265.1788 | 4.305384
265.232 | 4.305471
265.2856 | 4.305582
265.3388 | 4.305352
265.3919 | 4.305326
265.4448 | 4.305414
265.4978 | 4.305401
265.551 | 4.305086
265.6044 | 4.305523
265.6577 | 4.305299
265.711 | 4.305514
265.7647 | 4.30545
265.818 | 4.305371
265.8713 | 4.305358
265.9245 | 4.305293
265.9785 | 4.305389
266.0319 | 4.305371
266.0855 | 4.305276
266.1389 | 4.305315
266.1924 | 4.305473
266.2478 | 4.305454
266.3026 | 4.305406
266.3566 | 4.305474
266.4102 | 4.305344
266.4635 | 4.305378
266.5167 | 4.305462
266.5701 | 4.305334
266.6235 | 4.305542
266.6769 | 4.305132
266.7304 | 4.305551
266.7844 | 4.305509
266.8379 | 4.305357
266.8914 | 4.305223
266.9448 | 4.305271
266.9984 | 4.305404
267.0521 | 4.305392
267.1056 | 4.30545
267.1592 | 4.305356
267.2127 | 4.305484
267.2662 | 4.3055
267.3197 | 4.305423
267.3732 | 4.305283
267.4268 | 4.305391
267.4802 | 4.305449
267.5336 | 4.305523
267.5873 | 4.305384
267.6406 | 4.305282
267.694 | 4.305286
267.7473 | 4.305426
267.8008 | 4.305466
267.8545 | 4.305298
267.9082 | 4.305302
267.9618 | 4.305352
268.0154 | 4.305256
268.0689 | 4.305239
268.1223 | 4.305334
268.176 | 4.305066
268.2297 | 4.305369
268.2835 | 4.305228
268.3373 | 4.305325
268.391 | 4.30525
268.445 | 4.305568
268.499 | 4.305237
268.5531 | 4.305365
268.6068 | 4.305531
268.6606 | 4.305435
268.7144 | 4.305238
268.7684 | 4.305644
268.8227 | 4.305455
268.8761 | 4.305305
268.93 | 4.305251
268.9838 | 4.305532
269.0375 | 4.305715
269.091 | 4.305397
269.1448 | 4.305353
269.1985 | 4.305338
269.2523 | 4.305166
269.3065 | 4.305384
269.3601 | 4.30545
269.414 | 4.305359
269.4678 | 4.305068
269.5219 | 4.305199
269.5758 | 4.305177
269.6298 | 4.305223
269.6839 | 4.30531
269.738 | 4.305393
269.7919 | 4.305346
269.8459 | 4.30538
269.9002 | 4.305516
269.9554 | 4.305359
270.0102 | 4.305341
270.064 | 4.305193
270.1176 | 4.305355
270.1716 | 4.305285
270.2263 | 4.305257
270.2814 | 4.305352
270.3362 | 4.305259
270.3905 | 4.305368
270.4445 | 4.305278
270.4987 | 4.305215
270.5527 | 4.305354
270.6069 | 4.305282
270.6612 | 4.305352
270.7157 | 4.305293
270.77 | 4.305211
270.8243 | 4.305437
270.8788 | 4.305317
270.9332 | 4.305378
270.9877 | 4.305481
271.042 | 4.305335
271.0965 | 4.305331
271.1516 | 4.305578
271.2062 | 4.305313
271.261 | 4.305373
271.3153 | 4.305344
271.3702 | 4.305351
271.4248 | 4.305326
271.4794 | 4.305213
271.5343 | 4.305374
271.5888 | 4.305134
271.6433 | 4.305332
271.6981 | 4.305381
271.7528 | 4.305224
271.8078 | 4.305292
271.8629 | 4.305354
271.9186 | 4.305413
271.9733 | 4.305241
272.0288 | 4.305198
272.0835 | 4.305359
272.1377 | 4.305218
272.1919 | 4.305315
272.2473 | 4.305335
272.3018 | 4.305315
272.3557 | 4.305485
272.4103 | 4.305369
272.4652 | 4.305363
272.5204 | 4.305354
272.5757 | 4.305432
272.6314 | 4.305157
272.6857 | 4.305424
272.7402 | 4.305361
272.7953 | 4.305415
272.8504 | 4.305341
272.9054 | 4.305325
272.9606 | 4.305474
273.0165 | 4.305292
273.0726 | 4.305331
273.1277 | 4.305423
273.183 | 4.305498
273.238 | 4.305462
273.2929 | 4.305432
273.3477 | 4.305396
273.403 | 4.305123
273.4583 | 4.305361
273.5135 | 4.30527
273.5689 | 4.305386
273.6247 | 4.305366
273.68 | 4.305304
273.7356 | 4.305084
273.7911 | 4.3054
273.8468 | 4.305392
273.9024 | 4.305366
273.9583 | 4.305405
274.0136 | 4.305319
274.0696 | 4.305513
274.1252 | 4.305146
274.1812 | 4.305386
274.2373 | 4.305167
274.2936 | 4.305366
274.3496 | 4.305504
274.4058 | 4.305347
274.4616 | 4.305463
274.5175 | 4.305272
274.5735 | 4.30514
274.6296 | 4.305253
274.686 | 4.305349
274.742 | 4.305273
274.798 | 4.305414
274.8542 | 4.305283
274.9106 | 4.305362
274.9672 | 4.305397
275.0244 | 4.305194
275.0802 | 4.305394
275.1364 | 4.305222
275.1931 | 4.305364
275.2496 | 4.305281
275.3061 | 4.305226
275.3629 | 4.305158
275.4192 | 4.305191
275.4755 | 4.305131
275.5315 | 4.305289
275.5881 | 4.305382
275.6448 | 4.305599
275.7023 | 4.305413
275.759 | 4.305105
275.8157 | 4.305172
275.8721 | 4.305346
275.929 | 4.305357
275.9873 | 4.305199
276.0442 | 4.305516
276.1014 | 4.30546
276.1586 | 4.305282
276.216 | 4.305578
276.2729 | 4.305218
276.3302 | 4.305258
276.3877 | 4.305286
276.4449 | 4.30538
276.5032 | 4.305279
276.561 | 4.305553
276.6183 | 4.305437
276.6761 | 4.305166
276.7333 | 4.305559
276.7906 | 4.305368
276.8477 | 4.305445
276.905 | 4.305308
276.9627 | 4.305321
277.0205 | 4.305419
277.0782 | 4.305499
277.1361 | 4.305417
277.1936 | 4.305363
277.2512 | 4.305304
277.3086 | 4.305252
277.3662 | 4.305399
277.4239 | 4.305286
277.4822 | 4.305117
277.5397 | 4.30527
277.5978 | 4.30528
277.6565 | 4.305361
277.7147 | 4.305318
277.7733 | 4.305607
277.8311 | 4.305399
277.8894 | 4.305246
277.9471 | 4.305118
278.0056 | 4.305267
278.0638 | 4.305382
278.1221 | 4.305426
278.1803 | 4.305287
278.2389 | 4.3055
278.2977 | 4.305728
278.3554 | 4.305439
278.4136 | 4.305479
278.4716 | 4.305671
278.53 | 4.305444
278.5885 | 4.305201
278.6469 | 4.305438
278.7055 | 4.305291
278.765 | 4.305476
278.8232 | 4.305465
278.8827 | 4.305207
278.9408 | 4.305312
278.9993 | 4.305404
279.0577 | 4.305512
279.1172 | 4.305349
279.1756 | 4.305465
279.2346 | 4.305457
279.2938 | 4.305449
279.353 | 4.305258
279.4135 | 4.305243
279.4726 | 4.305373
279.531 | 4.305269
279.591 | 4.30524
279.6494 | 4.305509
279.7074 | 4.305276
279.7661 | 4.305374
279.8249 | 4.305376
279.8844 | 4.305253
279.9439 | 4.305403
280.0026 | 4.305332
280.0619 | 4.305326
280.1205 | 4.305451
280.1822 | 4.305171
280.2416 | 4.305295
280.2997 | 4.305327
280.3586 | 4.305247
280.4177 | 4.305269
280.4778 | 4.305262
280.5372 | 4.305333
280.596 | 4.305462
280.656 | 4.305134
280.7146 | 4.30523
280.7731 | 4.305367
280.8335 | 4.305436
280.8966 | 4.305494
280.9556 | 4.3052
281.0144 | 4.305251
281.0733 | 4.305339
281.1318 | 4.305506
281.191 | 4.305381
281.2498 | 4.305232
281.3095 | 4.305247
281.37 | 4.305281
281.4293 | 4.305319
281.4885 | 4.305418
281.5479 | 4.30516
281.6116 | 4.305295
281.6765 | 4.305414
281.7358 | 4.30548
281.794 | 4.305333
281.8525 | 4.30517
281.9117 | 4.305337
281.9727 | 4.305265
282.033 | 4.305271
282.0916 | 4.305464
282.1503 | 4.305262
282.2091 | 4.305305
282.2681 | 4.305229
282.3271 | 4.305337
282.3887 | 4.305483
282.4498 | 4.305356
282.509 | 4.305365
282.5679 | 4.305127
282.6267 | 4.305419
282.6856 | 4.305316
282.7446 | 4.305251
282.8039 | 4.30522
282.8634 | 4.30541
282.923 | 4.305337
282.9826 | 4.305351
283.0419 | 4.305377
283.1015 | 4.305269
283.1616 | 4.305289
283.2213 | 4.305411
283.281 | 4.305449
283.342 | 4.305373
283.402 | 4.305164
283.4619 | 4.305334
283.5214 | 4.305328
283.5814 | 4.305395
283.6418 | 4.305207
283.7023 | 4.305561
283.7628 | 4.305515
283.8234 | 4.305061
283.8844 | 4.305207
283.9452 | 4.305238
284.0061 | 4.305361
284.068 | 4.305244
284.129 | 4.305402
284.1904 | 4.305304
284.251 | 4.305406
284.3129 | 4.305522
284.3751 | 4.305424
284.436 | 4.305201
284.4972 | 4.305425
284.5581 | 4.305175
284.6189 | 4.305086
284.6796 | 4.305341
284.7406 | 4.305348
284.8052 | 4.305353
284.8669 | 4.305305
284.9271 | 4.305598
284.9873 | 4.305263
285.0481 | 4.305248
285.1095 | 4.305389
285.1723 | 4.305152
285.2346 | 4.305068
285.2967 | 4.305101
285.3586 | 4.305246
285.4202 | 4.305
285.4814 | 4.305198
285.5427 | 4.305013
285.6041 | 4.305385
285.6653 | 4.305178
285.7292 | 4.30521
285.7926 | 4.305284
285.8532 | 4.305283
285.9134 | 4.305343
285.9739 | 4.305243
286.0344 | 4.305299
286.0961 | 4.305339
286.1569 | 4.305299
286.2174 | 4.305357
286.2783 | 4.305217
286.3394 | 4.30534
286.4007 | 4.305324
286.4623 | 4.305163
286.5231 | 4.30533
286.5844 | 4.305084
286.6456 | 4.30527
286.7072 | 4.305407
286.7685 | 4.305291
286.8299 | 4.305335
286.8936 | 4.305314
286.9572 | 4.305453
287.0187 | 4.305415
287.0798 | 4.305226
287.1409 | 4.305439
287.2024 | 4.305206
287.2639 | 4.305355
287.3259 | 4.305246
287.3875 | 4.305366
287.4498 | 4.305384
287.511 | 4.305357
287.5723 | 4.305184
287.6332 | 4.305416
287.6948 | 4.305361
287.7563 | 4.305241
287.8177 | 4.30522
287.8791 | 4.305307
287.9419 | 4.305486
288.0098 | 4.305162
288.0758 | 4.305421
288.1374 | 4.305312
288.1978 | 4.305258
288.2579 | 4.305247
288.3187 | 4.305422
288.3798 | 4.30536
288.4416 | 4.305246
288.5032 | 4.305315
288.5644 | 4.305352
288.6258 | 4.305252
288.6882 | 4.305281
288.7502 | 4.305332
288.8127 | 4.305115
288.8752 | 4.305298
288.9374 | 4.305165
288.9999 | 4.305384
289.0618 | 4.305516
289.1235 | 4.305336
289.1862 | 4.305346
289.2487 | 4.305193
289.3108 | 4.305347
289.3737 | 4.305322
289.4378 | 4.305515
289.5025 | 4.30523
289.5648 | 4.305381
289.626 | 4.30527
289.6871 | 4.305433
289.7483 | 4.305353
289.8104 | 4.305375
289.8723 | 4.305411
289.9341 | 4.305318
289.9958 | 4.30555
290.0579 | 4.305293
290.1201 | 4.305346
290.1823 | 4.305413
290.2444 | 4.305516
290.3077 | 4.305232
290.3726 | 4.305218
290.4351 | 4.305569
290.4965 | 4.305277
290.5579 | 4.30547
290.62 | 4.305378
290.6816 | 4.305575
290.7448 | 4.305611
290.8112 | 4.305325
290.8752 | 4.30531
290.9369 | 4.305366
290.9983 | 4.305506
291.0598 | 4.305304
291.1215 | 4.305396
291.184 | 4.305205
291.2465 | 4.305228
291.3094 | 4.30505
291.3725 | 4.305155
291.4356 | 4.305279
291.5006 | 4.305282
291.5647 | 4.305516
291.6269 | 4.305242
291.6887 | 4.3053
291.7509 | 4.305333
291.813 | 4.305467
291.8753 | 4.305264
291.938 | 4.305434
292.001 | 4.305232
292.0644 | 4.305309
292.1276 | 4.305347
292.1909 | 4.305358
292.2544 | 4.305795
292.3181 | 4.305274
292.381 | 4.305479
292.444 | 4.305369
292.5071 | 4.305296
292.5698 | 4.30539
292.6327 | 4.305274
292.6957 | 4.305365
292.759 | 4.305364
292.8222 | 4.305225
292.8852 | 4.305176
292.9482 | 4.305173
293.012 | 4.305365
293.081 | 4.305347
293.146 | 4.305353
293.209 | 4.305228
293.271 | 4.305446
293.333 | 4.305328
293.3947 | 4.305237
293.4565 | 4.305268
293.5185 | 4.305369
293.5804 | 4.305654
293.6423 | 4.305152
293.7044 | 4.305349
293.7668 | 4.305365
293.8291 | 4.305255
293.8914 | 4.305208
293.9535 | 4.305428
294.0161 | 4.305494
294.0783 | 4.305427
294.1406 | 4.305106
294.2032 | 4.305437
294.2657 | 4.305273
294.3283 | 4.305521
294.391 | 4.305353
294.4535 | 4.305295
294.5157 | 4.305399
294.5781 | 4.305429
294.6409 | 4.305352
294.7051 | 4.305293
294.7685 | 4.305263
294.8314 | 4.30532
294.8941 | 4.305404
294.9569 | 4.305406
295.0198 | 4.305327
295.0828 | 4.305554
295.1474 | 4.305127
295.2136 | 4.305492
295.278 | 4.305229
295.3419 | 4.305481
295.4053 | 4.305326
295.4685 | 4.305431
295.5316 | 4.305391
295.5948 | 4.305335
295.6578 | 4.305473
295.7207 | 4.30537
295.7839 | 4.305308
295.8473 | 4.305387
295.9107 | 4.305436
295.9744 | 4.305533
296.0378 | 4.305372
296.101 | 4.305289
296.164 | 4.305449
296.2273 | 4.305276
296.2902 | 4.305305
296.3537 | 4.305361
296.4171 | 4.305389
296.4802 | 4.305363
296.5434 | 4.305408
296.6067 | 4.305447
296.6697 | 4.30538
296.7332 | 4.305341
296.7965 | 4.305272
296.8598 | 4.305381
296.9234 | 4.305476
296.9867 | 4.305505
297.0498 | 4.305322
297.113 | 4.305332
297.1765 | 4.305272
297.2398 | 4.305204
297.3035 | 4.305122
297.3669 | 4.305188
297.4303 | 4.305281
297.4944 | 4.30544
297.5582 | 4.305192
297.6218 | 4.305479
297.6855 | 4.305243
297.7491 | 4.305482
297.8128 | 4.305428
297.8768 | 4.305333
297.9405 | 4.305443
298.0039 | 4.305411
298.0681 | 4.305588
298.132 | 4.30534
298.196 | 4.305273
298.2602 | 4.305169
298.3243 | 4.305334
298.3882 | 4.30535
298.4518 | 4.305386
298.5154 | 4.305443
298.5794 | 4.305162
298.6438 | 4.305353
298.7077 | 4.305012
298.7719 | 4.305241
298.8359 | 4.305331
298.9007 | 4.305426
298.966 | 4.305253
299.0307 | 4.305459
299.0951 | 4.305309
299.1597 | 4.30506
299.2236 | 4.305235
299.2881 | 4.305417
299.3525 | 4.305233
299.4165 | 4.305286
299.4804 | 4.305395
299.5444 | 4.305369
299.6081 | 4.305413
299.6723 | 4.305267
299.7362 | 4.305392
299.8013 | 4.305243
299.8673 | 4.305474
299.9321 | 4.305484
299.9971 | 4.305377
300.0619 | 4.305416
300.1261 | 4.305347
300.1906 | 4.305379
300.255 | 4.305305
300.3205 | 4.305128
300.3855 | 4.305377
300.4501 | 4.305334
300.514 | 4.305375
300.5785 | 4.305209
300.6435 | 4.3052
300.7084 | 4.305391
300.7739 | 4.305456
300.8393 | 4.305368
300.9038 | 4.30543
300.9681 | 4.305413
301.033 | 4.305261
301.0981 | 4.305296
301.1632 | 4.305401
301.2279 | 4.305382
301.2931 | 4.305298
301.3633 | 4.305347
301.4291 | 4.305338
301.4936 | 4.305277
301.5575 | 4.305384
301.6216 | 4.305261
301.6859 | 4.305496
301.7506 | 4.305266
301.8153 | 4.305375
301.88 | 4.305302
301.9448 | 4.305206
302.0102 | 4.305397
302.0756 | 4.30507
302.1408 | 4.305318
302.2056 | 4.305374
302.2702 | 4.305271
302.3367 | 4.30552
302.4025 | 4.305369
302.4679 | 4.30538
302.5337 | 4.305354
302.5996 | 4.305314
302.6651 | 4.305279
302.731 | 4.305325
302.7973 | 4.305276
302.8634 | 4.305325
302.9296 | 4.305262
302.9952 | 4.305433
303.0623 | 4.305219
303.1356 | 4.305306
303.2026 | 4.305389
303.2667 | 4.305506
303.3302 | 4.305194
303.394 | 4.305389
303.4577 | 4.305344
303.5219 | 4.305373
303.5866 | 4.305446
303.6514 | 4.305298
303.716 | 4.30549
303.781 | 4.305361
303.8463 | 4.305371
303.9122 | 4.305241
303.9774 | 4.305251
304.0429 | 4.30548
304.1092 | 4.305279
304.1762 | 4.305287
304.244 | 4.305491
304.3111 | 4.305329
304.3779 | 4.305253
304.4434 | 4.305241
304.509 | 4.304962
304.5746 | 4.305428
304.6425 | 4.305522
304.7106 | 4.305243
304.7774 | 4.305346
304.844 | 4.305442
304.9102 | 4.305307
304.9756 | 4.305223
305.0408 | 4.305304
305.1059 | 4.305098
305.1725 | 4.305406
305.2385 | 4.305371
305.3045 | 4.305232
305.3704 | 4.305335
305.4374 | 4.305295
305.5044 | 4.305367
305.5715 | 4.305416
305.6381 | 4.305213
305.7046 | 4.305664
305.7716 | 4.30531
305.8384 | 4.305459
305.9048 | 4.305404
305.9714 | 4.305299
306.0397 | 4.305298
306.1081 | 4.305221
306.1763 | 4.30534
306.2441 | 4.305419
306.3115 | 4.305185
306.3784 | 4.305576
306.4435 | 4.305297
306.5085 | 4.305401
306.5739 | 4.305221
306.6392 | 4.305345
306.7049 | 4.305506
306.7699 | 4.305455
306.8352 | 4.305411
306.9002 | 4.305423
306.9652 | 4.305304
307.032 | 4.305156
307.0982 | 4.305486
307.1637 | 4.305396
307.2288 | 4.305246
307.2944 | 4.305402
307.3679 | 4.30515
307.4365 | 4.305429
307.5016 | 4.305419
307.5678 | 4.305459
307.6352 | 4.305467
307.7018 | 4.305352
307.768 | 4.305508
307.8335 | 4.3054
307.8983 | 4.305425
307.9644 | 4.305238
308.0304 | 4.305428
308.0956 | 4.305519
308.161 | 4.305365
308.2265 | 4.305111
308.2924 | 4.305343
308.361 | 4.305279
308.4314 | 4.305388
308.4983 | 4.305302
308.5636 | 4.305372
308.6313 | 4.305365
308.696 | 4.305285
308.7605 | 4.305242
308.8255 | 4.305322
308.8916 | 4.305215
308.9577 | 4.305165
309.0237 | 4.30548
309.0899 | 4.305463
309.1565 | 4.305269
309.2227 | 4.305314
309.2911 | 4.30515
309.3575 | 4.305357
309.4237 | 4.305462
309.4897 | 4.305265
309.5577 | 4.305308
309.6245 | 4.305262
309.6941 | 4.305455
309.7622 | 4.305359
309.8288 | 4.305362
309.8949 | 4.305244
309.961 | 4.305218
310.0271 | 4.30533
310.0928 | 4.305521
310.1621 | 4.305448
310.2292 | 4.305247
310.2961 | 4.305332
310.3632 | 4.305222
310.4304 | 4.305331
310.4975 | 4.305396
310.5648 | 4.305251
310.6326 | 4.305166
310.7041 | 4.305418
310.7831 | 4.305342
310.8526 | 4.305583
310.9198 | 4.30533
310.9855 | 4.305337
311.0509 | 4.305154
311.1165 | 4.305448
311.1819 | 4.305309
311.2478 | 4.305311
311.3144 | 4.305354
311.3813 | 4.305281
311.4481 | 4.3053
311.515 | 4.305518
311.5819 | 4.305412
311.6492 | 4.305439
311.7158 | 4.305365
311.7838 | 4.305392
311.8521 | 4.305381
311.9196 | 4.30514
311.9866 | 4.30538
312.0533 | 4.305331
312.1198 | 4.305481
312.1869 | 4.305172
312.254 | 4.305153
312.321 | 4.30539
312.388 | 4.305252
312.4552 | 4.305214
312.5231 | 4.305268
312.5903 | 4.305449
312.6574 | 4.305456
312.7244 | 4.305031
312.7915 | 4.305536
312.859 | 4.305184
312.9279 | 4.305455
312.9955 | 4.305269
313.0627 | 4.305361
313.1302 | 4.305274
313.1985 | 4.30542
313.2663 | 4.305068
313.3336 | 4.305153
313.402 | 4.305472
313.4697 | 4.305402
313.5429 | 4.305291
313.6185 | 4.305286
313.688 | 4.305374
313.7543 | 4.305382
313.8202 | 4.305259
313.8847 | 4.305265
313.9635 | 4.305202
314.047 | 4.305317
314.1259 | 4.305184
314.1951 | 4.305319
314.2605 | 4.305336
314.3248 | 4.305197
314.389 | 4.305495
314.4534 | 4.305216
314.5181 | 4.305181
314.5831 | 4.305372
314.6484 | 4.30525
314.7135 | 4.305245
314.7797 | 4.305317
314.846 | 4.305479
314.912 | 4.305274
314.9785 | 4.305416
315.0455 | 4.30526
315.1123 | 4.305114
315.1793 | 4.305522
315.246 | 4.305167
315.3128 | 4.305295
315.3798 | 4.305287
315.4474 | 4.305331
315.5146 | 4.305346
315.5816 | 4.305331
315.6505 | 4.305478
315.7183 | 4.305188
315.7866 | 4.305348
315.8547 | 4.305224
315.9223 | 4.305173
315.9902 | 4.305464
316.0589 | 4.305217
316.1261 | 4.305098
316.1958 | 4.305196
316.2658 | 4.305343
316.3368 | 4.305501
316.4102 | 4.305319
316.481 | 4.305135
316.5494 | 4.305303
316.6239 | 4.305304
316.6935 | 4.305358
316.761 | 4.305494
316.8287 | 4.30525
316.9045 | 4.30504
316.9812 | 4.304972
317.0501 | 4.305001
317.1171 | 4.30541
317.1843 | 4.305302
317.2525 | 4.305347
317.3201 | 4.305398
317.3875 | 4.305435
317.4552 | 4.305212
317.5227 | 4.305325
317.5916 | 4.305469
317.6606 | 4.305217
317.7285 | 4.305286
317.799 | 4.305262
317.8722 | 4.30521
317.9414 | 4.305453
318.0082 | 4.305226
318.0748 | 4.305504
318.1419 | 4.305374
318.2098 | 4.305365
318.2803 | 4.305355
318.3532 | 4.305427
318.4234 | 4.305418
318.4923 | 4.304926
318.5619 | 4.30538
318.6313 | 4.305215
318.7001 | 4.305298
318.7683 | 4.305292
318.8377 | 4.305436
318.909 | 4.305263
318.9778 | 4.305356
319.0506 | 4.305367
319.1238 | 4.305402
319.1969 | 4.305276
319.2682 | 4.305283
319.3385 | 4.305076
319.4085 | 4.305304
319.4787 | 4.305311
319.551 | 4.305353
319.6277 | 4.30533
319.7045 | 4.305369
319.7792 | 4.305354
319.849 | 4.305393
319.9161 | 4.305329
319.9827 | 4.305397
320.0494 | 4.305326
320.1161 | 4.305309
320.1829 | 4.305355
320.252 | 4.305552
320.3264 | 4.305359
320.4015 | 4.305456
320.4757 | 4.305327
320.5485 | 4.305273
320.6192 | 4.305293
320.6934 | 4.305351
320.7745 | 4.305179
320.8522 | 4.30539
320.9242 | 4.305273
320.9945 | 4.305161
321.0644 | 4.305449
321.1342 | 4.3052
321.2048 | 4.305362
321.2748 | 4.305345
321.3457 | 4.305202
321.4167 | 4.305168
321.4881 | 4.305303
321.5605 | 4.305393
321.6298 | 4.30515
321.6979 | 4.305338
321.766 | 4.305218
321.8344 | 4.305276
321.9045 | 4.305294
321.9725 | 4.305307
322.0394 | 4.305407
322.1065 | 4.305198
322.1736 | 4.30526
322.2451 | 4.305206
322.3227 | 4.30522
322.3933 | 4.305398
322.467 | 4.305392
322.5393 | 4.305349
322.6074 | 4.305506
322.6752 | 4.305314
322.7427 | 4.305338
322.8106 | 4.305308
322.88 | 4.305259
322.9485 | 4.305352
323.0189 | 4.305274
323.0944 | 4.305303
323.1697 | 4.305223
323.2419 | 4.305472
323.311 | 4.305299
323.3783 | 4.305313
323.4459 | 4.30546
323.5175 | 4.305484
323.5856 | 4.305064
323.6529 | 4.305405
323.7218 | 4.305306
323.8005 | 4.305064
323.8718 | 4.305407
323.9417 | 4.305305
324.0096 | 4.30522
324.0913 | 4.305327
324.1752 | 4.30524
324.2557 | 4.305344
324.3318 | 4.305242
324.4028 | 4.305015
324.4715 | 4.305384
324.538 | 4.305234
324.6041 | 4.305369
324.6707 | 4.305246
324.7369 | 4.305417
324.8032 | 4.305509
324.8775 | 4.305154
324.9642 | 4.305389
325.0585 | 4.305346
325.1373 | 4.305369
325.2048 | 4.305284
325.2699 | 4.305369
325.3353 | 4.305306
325.4023 | 4.305302
325.4696 | 4.305232
325.5376 | 4.305429
325.6037 | 4.305399
325.6708 | 4.305451
325.7393 | 4.305441
325.8073 | 4.305276
325.8751 | 4.305177
325.9462 | 4.305414
326.0231 | 4.305427
326.0984 | 4.30548
326.1723 | 4.305357
326.244 | 4.305356
326.314 | 4.30552
326.3836 | 4.305319
326.4524 | 4.305336
326.5219 | 4.305397
326.5912 | 4.305268
326.6593 | 4.305263
326.728 | 4.305047
326.7966 | 4.305324
326.8659 | 4.305244
326.9358 | 4.305238
327.006 | 4.305429
327.0777 | 4.305368
327.148 | 4.305263
327.2234 | 4.305496
327.2987 | 4.305256
327.3727 | 4.305386
327.4464 | 4.305289
327.5176 | 4.305363
327.5877 | 4.305497
327.6573 | 4.305471
327.7279 | 4.305533
327.7985 | 4.305264
327.8692 | 4.305447
327.9396 | 4.305184
328.0094 | 4.305127
328.0794 | 4.305396
328.1492 | 4.305209
328.2189 | 4.305286
328.2887 | 4.305328
328.3615 | 4.305351
328.4324 | 4.305204
328.5016 | 4.305206
328.5698 | 4.305358
328.6386 | 4.30544
328.7068 | 4.305569
328.7765 | 4.305308
328.854 | 4.305284
328.9331 | 4.305359
329.0133 | 4.305477
329.0933 | 4.305392
329.1715 | 4.305218
329.2489 | 4.305291
329.3251 | 4.305194
329.3979 | 4.305106
329.4676 | 4.305349
329.5363 | 4.30522
329.6044 | 4.305346
329.6719 | 4.305315
329.74 | 4.305384
329.8083 | 4.305131
329.8779 | 4.305278
329.9476 | 4.305329
330.0168 | 4.305388
330.086 | 4.305207
330.1558 | 4.305224
330.2253 | 4.305428
330.2944 | 4.305248
330.3648 | 4.305342
330.4395 | 4.305323
330.5139 | 4.305279
330.5885 | 4.305239
330.6627 | 4.304912
330.7402 | 4.305294
330.8136 | 4.305319
330.8859 | 4.305313
330.958 | 4.305338
331.0304 | 4.305352
331.1022 | 4.305459
331.1737 | 4.305357
331.2469 | 4.305236
331.3211 | 4.305561
331.3936 | 4.305111
331.4654 | 4.305288
331.5434 | 4.305469
331.6225 | 4.30524
331.7 | 4.305363
331.7744 | 4.305517
331.8466 | 4.305408
331.9183 | 4.305288
331.9885 | 4.305336
332.0582 | 4.305228
332.1284 | 4.305429
332.1994 | 4.305358
332.2699 | 4.30531
332.3418 | 4.305369
332.4153 | 4.30536
332.4886 | 4.305099
332.5603 | 4.305453
332.6311 | 4.305273
332.7015 | 4.305385
332.7712 | 4.3051
332.8407 | 4.305427
332.9103 | 4.305403
332.9796 | 4.305354
333.0494 | 4.305435
333.1193 | 4.305366
333.1924 | 4.305243
333.2639 | 4.30528
333.3344 | 4.305373
333.4048 | 4.305286
333.4752 | 4.305253
333.5486 | 4.305013
333.6241 | 4.305348
333.6998 | 4.305257
333.7751 | 4.305305
333.8499 | 4.305445
333.9254 | 4.305379
334.0006 | 4.30525
334.074 | 4.305235
334.148 | 4.305349
334.2214 | 4.305267
334.2968 | 4.305298
334.3755 | 4.305409
334.4526 | 4.305313
334.5272 | 4.305516
334.6001 | 4.305235
334.6721 | 4.30532
334.7461 | 4.305178
334.8209 | 4.30506
334.9052 | 4.305422
334.9952 | 4.305329
335.0756 | 4.305251
335.1513 | 4.305319
335.2245 | 4.305255
335.2966 | 4.305326
335.3689 | 4.305161
335.44 | 4.305344
335.5111 | 4.305398
335.584 | 4.305117
335.6566 | 4.305448
335.7288 | 4.305317
335.7998 | 4.305325
335.8718 | 4.305221
335.9437 | 4.305423
336.0156 | 4.305268
336.0902 | 4.305163
336.1628 | 4.305407
336.2339 | 4.305298
336.3046 | 4.305206
336.3752 | 4.305446
336.446 | 4.305278
336.518 | 4.305294
336.589 | 4.305444
336.6605 | 4.305366
336.7327 | 4.305355
336.8125 | 4.305361
336.9064 | 4.305368
336.9877 | 4.305234
337.0579 | 4.305109
337.1263 | 4.30517
337.1944 | 4.305274
337.2723 | 4.305077
337.348 | 4.305287
337.429 | 4.30544
337.5111 | 4.30539
337.5934 | 4.305318
337.6745 | 4.305295
337.7491 | 4.305265
337.8198 | 4.305156
337.8885 | 4.305374
337.9569 | 4.305141
338.0275 | 4.305437
338.0994 | 4.305384
338.17 | 4.30537
338.2394 | 4.305226
338.3091 | 4.305277
338.381 | 4.305395
338.4521 | 4.305251
338.5236 | 4.305233
338.5954 | 4.305231
338.6673 | 4.305212
338.7462 | 4.305104
338.8214 | 4.305344
338.8931 | 4.305127
338.9627 | 4.305299
339.0324 | 4.305167
339.1024 | 4.305402
339.1729 | 4.30531
339.2448 | 4.305367
339.3187 | 4.305367
339.3927 | 4.305399
339.4647 | 4.305363
339.5377 | 4.305373
339.6097 | 4.305144
339.6812 | 4.305452
339.7519 | 4.305275
339.8232 | 4.305124
339.8979 | 4.305202
339.9725 | 4.305399
340.0449 | 4.305534
340.1161 | 4.305084
340.1876 | 4.305351
340.2594 | 4.305365
340.3367 | 4.305435
340.4185 | 4.305379
340.4962 | 4.305321
340.5699 | 4.305327
340.6422 | 4.305463
340.7132 | 4.305349
340.7853 | 4.3053
340.8572 | 4.305088
340.9286 | 4.305404
341.0015 | 4.305217
341.0743 | 4.305182
341.1473 | 4.305178
341.2319 | 4.305068
341.316 | 4.305185
341.394 | 4.305235
341.4701 | 4.305249
341.5434 | 4.305308
341.6136 | 4.305268
341.6852 | 4.305248
341.7564 | 4.305303
341.8269 | 4.305384
341.8976 | 4.305288
341.9692 | 4.305366
342.0406 | 4.305168
342.1138 | 4.30534
342.1881 | 4.305326
342.2608 | 4.305272
342.3341 | 4.305399
342.4077 | 4.305389
342.485 | 4.305372
342.5647 | 4.305156
342.6416 | 4.305492
342.7164 | 4.30534
342.7918 | 4.305544
342.8644 | 4.305229
342.936 | 4.305134
343.0102 | 4.305332
343.0826 | 4.305358
343.1556 | 4.30551
343.2285 | 4.305183
343.3006 | 4.305343
343.3734 | 4.305357
343.4501 | 4.305249
343.5269 | 4.305143
343.6051 | 4.30543
343.6897 | 4.305216
343.7755 | 4.305288
343.8552 | 4.305424
343.9301 | 4.30547
344.0013 | 4.305276
344.0723 | 4.305391
344.1426 | 4.305379
344.2131 | 4.30527
344.2848 | 4.30556
344.3555 | 4.305484
344.4286 | 4.305289
344.5008 | 4.305218
344.5739 | 4.305482
344.648 | 4.305455
344.7222 | 4.305457
344.7978 | 4.305662
344.8724 | 4.305304
344.9465 | 4.305329
345.0209 | 4.305316
345.0954 | 4.305481
345.1733 | 4.305463
345.2581 | 4.305414
345.3405 | 4.305494
345.4183 | 4.305329
345.4948 | 4.305484
345.5687 | 4.305535
345.6419 | 4.305405
345.7148 | 4.305461
345.7878 | 4.305458
345.8614 | 4.305484
345.9352 | 4.305315
346.0094 | 4.30533
346.0842 | 4.305422
346.1627 | 4.30538
346.2409 | 4.305639
346.314 | 4.305325
346.3841 | 4.305273
346.4529 | 4.305436
346.5219 | 4.305312
346.5961 | 4.305441
346.6665 | 4.305453
346.7394 | 4.305606
346.8196 | 4.305226
346.9037 | 4.305253
346.9772 | 4.305436
347.0465 | 4.305165
347.1149 | 4.305297
347.1832 | 4.305376
347.2527 | 4.305256
347.3218 | 4.305424
347.391 | 4.305213
347.4605 | 4.305367
347.5306 | 4.305292
347.6008 | 4.305398
347.6731 | 4.305275
347.7437 | 4.305338
347.8165 | 4.305387
347.8921 | 4.305241
347.9652 | 4.305336
348.0372 | 4.305267
348.1107 | 4.305309
348.1852 | 4.305235
348.2578 | 4.305242
348.3294 | 4.305063
348.4108 | 4.305458
348.4976 | 4.305393
348.586 | 4.30535
348.6698 | 4.305355
348.7436 | 4.30515
348.8136 | 4.305321
348.8833 | 4.30539
348.9519 | 4.305316
349.0199 | 4.305072
349.0884 | 4.305177
349.1581 | 4.305358
349.2345 | 4.305274
349.3079 | 4.305395
349.3818 | 4.305333
349.4569 | 4.305338
349.5315 | 4.305226
349.6057 | 4.30528
349.6801 | 4.305395
349.7549 | 4.305484
349.8296 | 4.305399
349.9046 | 4.305401
349.9863 | 4.305153
350.0757 | 4.305287
350.1702 | 4.305373
350.255 | 4.305249
350.3288 | 4.305309
350.3998 | 4.305509
350.4706 | 4.305481
350.5411 | 4.305159
350.6124 | 4.305299
350.6848 | 4.305502
350.757 | 4.305414
350.8306 | 4.305175
350.9044 | 4.305325
350.9787 | 4.305465
351.0532 | 4.305525
351.1282 | 4.305353
351.2047 | 4.305482
351.2852 | 4.305408
351.3702 | 4.305444
351.4504 | 4.30551
351.5263 | 4.305329
351.599 | 4.305445
351.674 | 4.305249
351.7506 | 4.305516
351.8252 | 4.305446
351.8975 | 4.305405
351.9694 | 4.305405
352.0418 | 4.305206
352.1146 | 4.305355
352.1869 | 4.30535
352.2591 | 4.305361
352.3317 | 4.305228
352.404 | 4.305406
352.4764 | 4.305286
352.5519 | 4.305418
352.6436 | 4.305351
352.7322 | 4.305444
352.82 | 4.305428
352.8981 | 4.305366
352.9731 | 4.305428
353.0448 | 4.305152
353.1154 | 4.305305
353.1857 | 4.305425
353.2558 | 4.305262
353.3265 | 4.305276
353.3981 | 4.305177
353.4696 | 4.305368
353.5413 | 4.305315
353.6133 | 4.305186
353.6856 | 4.305423
353.7644 | 4.305347
353.8445 | 4.305133
353.921 | 4.305167
353.9963 | 4.305409
354.0705 | 4.30542
354.1449 | 4.305411
354.2196 | 4.305339
354.2938 | 4.305471
354.3684 | 4.305215
354.4445 | 4.305212
354.519 | 4.305159
354.5924 | 4.305348
354.6719 | 4.305398
354.755 | 4.30532
354.8341 | 4.305512
354.9112 | 4.30527
354.9877 | 4.305325
355.0631 | 4.305259
355.1385 | 4.305453
355.2137 | 4.305169
355.2888 | 4.305332
355.3632 | 4.305321
355.4373 | 4.305272
355.5104 | 4.305419
355.5845 | 4.305307
355.6665 | 4.305633
355.7681 | 4.305343
355.8678 | 4.305272
355.9573 | 4.305283
356.041 | 4.305359
356.1227 | 4.30529
356.1995 | 4.305241
356.2735 | 4.305124
356.3463 | 4.305256
356.4189 | 4.305362
356.4909 | 4.305288
356.5631 | 4.30522
356.6348 | 4.305204
356.7069 | 4.305235
356.7811 | 4.305225
356.8552 | 4.305
356.9295 | 4.30509
357.004 | 4.305219
357.0785 | 4.305228
357.1537 | 4.30545
357.229 | 4.305193
357.303 | 4.305221
357.3772 | 4.305456
357.4515 | 4.305295
357.5254 | 4.305419
357.5987 | 4.305438
357.6859 | 4.30536
357.7817 | 4.305376
357.8806 | 4.305295
357.9773 | 4.305156
358.0676 | 4.3056
358.1527 | 4.305466
358.234 | 4.305536
358.3128 | 4.305269
358.3872 | 4.305299
358.4585 | 4.30531
358.5296 | 4.305518
358.6006 | 4.305472
358.6715 | 4.305392
358.7448 | 4.305311
358.8181 | 4.305345
358.891 | 4.305366
358.9642 | 4.305356
359.0369 | 4.305253
359.1099 | 4.305506
359.1831 | 4.305358
359.2563 | 4.305381
359.3294 | 4.305411
359.4022 | 4.305503
359.4754 | 4.3054
359.5484 | 4.305
359.6218 | 4.305251
359.6948 | 4.305154
359.772 | 4.305432
359.8496 | 4.305322
359.9258 | 4.305276
360.0014 | 4.305346
360.0773 | 4.305237
360.1526 | 4.305588
360.2274 | 4.305455
360.3025 | 4.305371
360.3766 | 4.305503
360.451 | 4.305406
360.5247 | 4.305351
360.5982 | 4.305181
360.6721 | 4.305297
360.7468 | 4.305253
360.821 | 4.305402
360.9036 | 4.305431
360.9831 | 4.305408
361.0598 | 4.305422
361.1357 | 4.305319
361.2114 | 4.305347
361.286 | 4.305364
361.3606 | 4.305313
361.4354 | 4.305386
361.5097 | 4.305289
361.5929 | 4.305447
361.6715 | 4.305314
361.7453 | 4.305254
361.8185 | 4.305445
361.8941 | 4.305449
361.979 | 4.305601
362.0581 | 4.305474
362.1346 | 4.305285
362.2094 | 4.305463
362.284 | 4.305263
362.3584 | 4.305554
362.4323 | 4.30542
362.506 | 4.305509
362.5798 | 4.305216
362.6538 | 4.305344
362.7285 | 4.305156
362.8035 | 4.305129
362.8787 | 4.305383
362.9559 | 4.305522
363.0325 | 4.305471
363.1077 | 4.305193
363.1888 | 4.305206
363.2753 | 4.305441
363.3549 | 4.305399
363.4314 | 4.305328
363.5081 | 4.305458
363.5839 | 4.305471
363.6591 | 4.305236
363.7336 | 4.305391
363.8093 | 4.305116
363.8848 | 4.30525
363.9598 | 4.305201
364.0363 | 4.305366
364.1144 | 4.305301
364.1905 | 4.305373
364.2654 | 4.305328
364.3414 | 4.305378
364.418 | 4.305362
364.4945 | 4.305545
364.5701 | 4.305337
364.6554 | 4.305174
364.7377 | 4.305201
364.816 | 4.305542
364.8931 | 4.305441
364.9699 | 4.305299
365.0462 | 4.305447
365.1225 | 4.305275
365.1995 | 4.305238
365.2757 | 4.305322
365.3518 | 4.30538
365.4285 | 4.305591
365.5049 | 4.305162
365.5867 | 4.305382
365.6726 | 4.305455
365.759 | 4.30505
365.8398 | 4.305414
365.9163 | 4.305471
365.9916 | 4.305309
366.0684 | 4.30528
366.1456 | 4.305362
366.2212 | 4.305345
366.2968 | 4.305318
366.3733 | 4.305464
366.4498 | 4.305352
366.5268 | 4.305378
366.6038 | 4.305239
366.681 | 4.305411
366.7589 | 4.30548
366.8381 | 4.305187
366.9168 | 4.3055
366.9926 | 4.305328
367.0685 | 4.305389
367.146 | 4.305434
367.2223 | 4.305294
367.2979 | 4.305328
367.3756 | 4.305357
367.4587 | 4.305226
367.5551 | 4.305062
367.6463 | 4.305327
367.7287 | 4.305236
367.807 | 4.305128
367.8821 | 4.305127
367.957 | 4.305274
368.0323 | 4.305288
368.1099 | 4.305141
368.1923 | 4.305502
368.2789 | 4.305112
368.3658 | 4.30554
368.4488 | 4.305326
368.5289 | 4.305321
368.6102 | 4.305153
368.6879 | 4.305323
368.764 | 4.305325
368.8385 | 4.305448
368.9128 | 4.30551
368.9871 | 4.305295
369.0694 | 4.305623
369.1473 | 4.305347
369.2251 | 4.305335
369.3024 | 4.305174
369.3803 | 4.305215
369.4579 | 4.305441
369.5356 | 4.30521
369.6169 | 4.305241
369.6977 | 4.305545
369.776 | 4.305416
369.8529 | 4.305262
369.9296 | 4.305599
370.0063 | 4.30531
370.0832 | 4.305325
370.1605 | 4.305373
370.2445 | 4.305459
370.3239 | 4.305654
370.4002 | 4.305343
370.4755 | 4.305411
370.5511 | 4.305275
370.6314 | 4.305231
370.7161 | 4.305098
370.7991 | 4.305533
370.8818 | 4.305248
370.966 | 4.305433
371.0472 | 4.305431
371.126 | 4.305329
371.2041 | 4.305304
371.2823 | 4.305337
371.3604 | 4.305272
371.4377 | 4.305409
371.5156 | 4.305398
371.5931 | 4.305227
371.6765 | 4.305103
371.7618 | 4.305412
371.8431 | 4.305274
371.9204 | 4.305505
371.999 | 4.305465
372.076 | 4.305354
372.1533 | 4.3053
372.2315 | 4.305333
372.3178 | 4.30542
372.4015 | 4.305311
372.4837 | 4.305325
372.5647 | 4.305392
372.6451 | 4.305274
372.7252 | 4.305079
372.8047 | 4.305304
372.8844 | 4.305297
372.9639 | 4.305356
373.0435 | 4.305284
373.1226 | 4.305345
373.2028 | 4.30532
373.283 | 4.305144
373.3624 | 4.305296
373.4424 | 4.305426
373.5207 | 4.305343
373.5991 | 4.305323
373.6789 | 4.304961
373.7579 | 4.305448
373.8383 | 4.305294
373.9255 | 4.305317
374.0244 | 4.305298
374.1146 | 4.305389
374.2001 | 4.30529
374.2816 | 4.30532
374.3628 | 4.305398
374.4405 | 4.305279
374.5173 | 4.305243
374.5937 | 4.305432
374.6699 | 4.30526
374.7462 | 4.305335
374.8231 | 4.305209
374.901 | 4.305362
374.9786 | 4.305484
375.0588 | 4.305267
375.1385 | 4.305407
375.2172 | 4.305325
375.2969 | 4.3055
375.3769 | 4.305344
375.4565 | 4.305393
375.5372 | 4.305345
375.6289 | 4.305221
375.7189 | 4.305403
375.8035 | 4.30525
375.8858 | 4.305143
375.9663 | 4.305311
376.0489 | 4.305217
376.1302 | 4.305234
376.2101 | 4.305229
376.2894 | 4.305202
376.3695 | 4.305457
376.4498 | 4.305285
376.5306 | 4.305451
376.609 | 4.305445
376.6894 | 4.305385
376.7694 | 4.305366
376.8494 | 4.305426
376.9287 | 4.305398
377.0074 | 4.305335
377.0943 | 4.3054
377.181 | 4.305169
377.266 | 4.305145
377.3504 | 4.305125
377.4344 | 4.305263
377.517 | 4.305161
377.5997 | 4.305254
377.6825 | 4.305264
377.7635 | 4.305201
377.8458 | 4.305016
377.9264 | 4.305341
378.0072 | 4.305189
378.0878 | 4.305375
378.1712 | 4.305477
378.2523 | 4.305448
378.3331 | 4.305369
378.4143 | 4.305244
378.5241 | 4.305361
378.6318 | 4.305404
378.7331 | 4.305372
378.8251 | 4.30543
378.9094 | 4.305506
378.991 | 4.305187
379.072 | 4.30532
379.1545 | 4.305484
379.2365 | 4.305333
379.3157 | 4.305252
379.3951 | 4.305385
379.4784 | 4.305428
379.5581 | 4.305334
379.6372 | 4.305385
379.7198 | 4.305438
379.7998 | 4.305413
379.8807 | 4.305358
379.9641 | 4.305541
380.0454 | 4.305328
380.1275 | 4.305472
380.2101 | 4.305257
380.3018 | 4.30523
380.3866 | 4.305277
380.4714 | 4.305418
380.5607 | 4.305334
380.6494 | 4.305414
380.7315 | 4.305233
380.8127 | 4.305355
380.8929 | 4.305277
380.9733 | 4.305328
381.0537 | 4.30531
381.1336 | 4.305198
381.2157 | 4.305442
381.2974 | 4.30548
381.3809 | 4.305347
381.4613 | 4.305259
381.5403 | 4.305239
381.6248 | 4.305448
381.7068 | 4.305189
381.7898 | 4.305439
381.8728 | 4.305357
381.981 | 4.305378
382.0848 | 4.305438
382.1706 | 4.305414
382.251 | 4.305352
382.3313 | 4.305243
382.4111 | 4.305317
382.49 | 4.305073
382.5722 | 4.305208
382.6516 | 4.305405
382.7298 | 4.305166
382.8087 | 4.305388
382.8873 | 4.305388
382.9665 | 4.305259
383.0461 | 4.305435
383.126 | 4.305477
383.207 | 4.305328
383.2894 | 4.305352
383.3715 | 4.305284
383.4515 | 4.305327
383.5327 | 4.305472
383.6181 | 4.305343
383.714 | 4.305296
383.8065 | 4.305359
383.8942 | 4.30544
383.9808 | 4.305362
384.0651 | 4.305444
384.1475 | 4.305282
384.234 | 4.305425
384.3165 | 4.305145
384.3998 | 4.305112
384.4815 | 4.305339
384.5605 | 4.305357
384.6393 | 4.305169
384.7208 | 4.305297
384.8031 | 4.30546
384.8825 | 4.305179
384.9669 | 4.305148
385.0476 | 4.305501
385.128 | 4.305107
385.2123 | 4.305602
385.3027 | 4.305276
385.396 | 4.305471
385.5112 | 4.30531
385.7227 | 3.943568
385.9727 | 3.946391
386.2227 | 3.934584
386.4726 | 3.949947
386.7226 | 3.955789
386.9725 | 3.973194
387.2225 | 3.979713
387.4724 | 3.987139
387.7223 | 3.999529
387.9723 | 4.014414
388.2223 | 4.080759
388.4722 | 4.144385
388.7222 | 4.178954
388.9721 | 4.243319
389.1455 | 4.305418
389.2427 | 4.305116
389.325 | 4.305326
389.4014 | 4.305069
389.4785 | 4.305367
389.56 | 4.305278
389.6393 | 4.305451
389.7173 | 4.305319
389.7931 | 4.30506
389.8687 | 4.305485
389.9441 | 4.305374
390.0198 | 4.305332
390.0956 | 4.305143
390.1707 | 4.305456
390.2452 | 4.305187
390.3194 | 4.30534
390.3938 | 4.3053
390.4677 | 4.305408
390.5406 | 4.305254
390.6131 | 4.305549
390.686 | 4.30536
390.7597 | 4.305343
390.8335 | 4.305186
390.907 | 4.305201
390.9802 | 4.305251
391.0527 | 4.305209
391.1254 | 4.30545
391.1978 | 4.305335
391.2702 | 4.305499
391.3428 | 4.305439
391.4146 | 4.305697
391.486 | 4.305352
391.5617 | 4.305541
391.6334 | 4.305219
391.7036 | 4.304984
391.7747 | 4.30536
391.8451 | 4.305252
391.9156 | 4.305126
391.986 | 4.305285
392.0565 | 4.305333
392.1277 | 4.305094
392.1994 | 4.305331
392.2709 | 4.305386
392.3427 | 4.305418
392.4165 | 4.305276
392.4881 | 4.305352
392.5603 | 4.305223
392.6327 | 4.305157
392.7043 | 4.305407
392.776 | 4.305184
392.8481 | 4.305235
392.9198 | 4.305325
392.9918 | 4.305432
393.065 | 4.305223
393.1413 | 4.305281
393.2173 | 4.305244
393.2928 | 4.305192
393.3687 | 4.305114
393.4438 | 4.305289
393.5181 | 4.305339
393.5932 | 4.305204
393.6676 | 4.305236
393.7417 | 4.305314
393.8152 | 4.305266
393.8888 | 4.305322
393.9626 | 4.305411
394.0378 | 4.305212
394.134 | 4.305511
394.2324 | 4.305324
394.319 | 4.305437
394.3956 | 4.30531
394.4994 | 4.305286
394.6153 | 4.30519
394.7142 | 4.305406
394.805 | 4.305278
394.8921 | 4.305413
394.9769 | 4.305429
395.0604 | 4.305161
395.1422 | 4.305352
395.223 | 4.305316
395.3034 | 4.305513
395.3848 | 4.305164
395.4747 | 4.305425
395.5557 | 4.305329
395.6324 | 4.305495
395.7099 | 4.305349
395.7895 | 4.305249
395.8646 | 4.305269
395.9402 | 4.305409
396.0369 | 4.30533
396.1586 | 4.305336
396.2581 | 4.305434
396.3459 | 4.305206
396.4337 | 4.305377
396.5176 | 4.305441
396.5958 | 4.305462
396.6741 | 4.305251
396.7507 | 4.3052
396.8248 | 4.305361
396.8991 | 4.305507
396.9736 | 4.305414
397.0489 | 4.305458
397.1419 | 4.30549
397.2357 | 4.305157
397.3207 | 4.305139
397.4029 | 4.305139
397.484 | 4.305332
397.5643 | 4.305369
397.6445 | 4.30526
397.7248 | 4.305347
397.8048 | 4.305226
397.8853 | 4.305289
397.9655 | 4.305301
398.0454 | 4.305326
398.1244 | 4.305256
398.2044 | 4.305311
398.2838 | 4.305365
398.3634 | 4.305316
398.4435 | 4.305416
398.527 | 4.305521
398.6059 | 4.30535
398.6844 | 4.305288
398.7636 | 4.305247
398.8434 | 4.305402
398.9237 | 4.305386
399.003 | 4.305385
399.0831 | 4.305429
399.1627 | 4.305019
399.2412 | 4.305264
399.3202 | 4.305563
399.4006 | 4.30507
399.481 | 4.305458
399.5623 | 4.305358
399.645 | 4.305513
399.7315 | 4.305147
399.9095 | 4.238865
400.1594 | 3.904039
400.4094 | 3.935663
400.6594 | 3.94054
400.9093 | 3.945683
401.1592 | 3.953442
401.4092 | 3.96513
401.6591 | 3.970289
401.909 | 3.977779
402.159 | 3.975438
402.409 | 3.973981
402.6589 | 4.02083
402.9089 | 4.119908
403.1588 | 4.149246
403.4087 | 4.159111
403.6586 | 4.17405
403.9086 | 4.297569
404.0693 | 4.305142
404.1752 | 4.305055
404.2664 | 4.305397
404.3509 | 4.305352
404.4323 | 4.305314
404.5149 | 4.305158
404.5945 | 4.30538
404.6715 | 4.305365
404.748 | 4.305266
404.8248 | 4.305466
404.901 | 4.305459
404.9775 | 4.305344
405.0532 | 4.305221
405.1294 | 4.305596
405.206 | 4.30543
405.2829 | 4.30518
405.3591 | 4.3052
405.4355 | 4.305326
405.5106 | 4.305271
405.5858 | 4.305379
405.6602 | 4.305327
405.7345 | 4.305367
405.8134 | 4.305402
405.8987 | 4.305389
405.978 | 4.305427
406.0542 | 4.305302
406.1286 | 4.305307
406.2024 | 4.305343
406.2773 | 4.305516
406.3527 | 4.305537
406.4294 | 4.305281
406.5044 | 4.3052
406.5795 | 4.305407
406.6556 | 4.305119
406.7309 | 4.305493
406.8072 | 4.305424
406.8831 | 4.305201
406.9606 | 4.305497
407.0394 | 4.30531
407.1181 | 4.305325
407.1955 | 4.305364
407.273 | 4.305303
407.3506 | 4.305407
407.4281 | 4.30531
407.5173 | 4.305142
407.6222 | 4.305397
407.7153 | 4.305411
407.7918 | 4.305401
407.8673 | 4.305288
407.9421 | 4.305255
408.0168 | 4.305537
408.0915 | 4.30534
408.1673 | 4.305397
408.2435 | 4.305178
408.3208 | 4.305155
408.3991 | 4.305245
408.4781 | 4.305309
408.5648 | 4.30513
408.6485 | 4.305091
408.7283 | 4.305406
408.8069 | 4.305407
408.8857 | 4.305477
408.964 | 4.305326
409.0431 | 4.305176
409.1231 | 4.305437
409.2035 | 4.305412
409.2831 | 4.305517
409.3628 | 4.305306
409.4449 | 4.305401
409.5258 | 4.305291
409.6065 | 4.305212
409.6928 | 4.305272
409.7802 | 4.305503
409.8657 | 4.305244
409.9507 | 4.305191
410.0336 | 4.305179
410.1155 | 4.304875
410.1971 | 4.305025
410.2792 | 4.305379
410.3617 | 4.305241
410.4462 | 4.305349
410.6444 | 4.160647
410.8944 | 3.918852
411.1444 | 3.909923
411.3943 | 3.910734
411.6443 | 3.924021
411.8942 | 3.925682
412.1441 | 3.940055
412.3941 | 3.950669
412.644 | 3.979744
412.894 | 4.014867
413.144 | 4.11406
413.3939 | 4.147343
413.6439 | 4.157357
413.8938 | 4.169743
414.1437 | 4.214207
414.3484 | 4.30525
414.4614 | 4.305399
414.5542 | 4.305169
414.6383 | 4.305373
414.7181 | 4.305461
414.7951 | 4.305316
414.8702 | 4.305285
414.9438 | 4.305392
415.0163 | 4.305185
415.0893 | 4.304894
415.1711 | 4.305264
415.2622 | 4.305195
415.3489 | 4.305195
415.4354 | 4.305386
415.5208 | 4.305186
415.5999 | 4.305393
415.6784 | 4.305356
415.7688 | 4.30535
415.8616 | 4.305241
415.9517 | 4.305404
416.0449 | 4.305333
416.1309 | 4.305325
416.2138 | 4.305207
416.2952 | 4.305376
416.3742 | 4.305291
416.4515 | 4.305272
416.5283 | 4.305312
416.6054 | 4.305269
416.6819 | 4.305461
416.7641 | 4.305127
416.8448 | 4.30536
416.9244 | 4.305161
417.0032 | 4.305282
417.0811 | 4.30582
417.1589 | 4.305347
417.2377 | 4.305358
417.3164 | 4.305163
417.3953 | 4.305602
417.4741 | 4.305333
417.5535 | 4.305327
417.6325 | 4.305033
417.7123 | 4.305172
417.7922 | 4.305459
417.8723 | 4.305366
417.9523 | 4.305307
418.0663 | 4.305233
418.2197 | 4.305436
418.3494 | 4.305207
418.4508 | 4.305402
418.55 | 4.305264
418.652 | 4.305318
418.7541 | 4.305116
418.8518 | 4.305295
418.9448 | 4.305364
419.0401 | 4.305509
419.1372 | 4.305351
419.2361 | 4.30525
419.3385 | 4.305307
419.4365 | 4.305351
419.5346 | 4.305199
419.6366 | 4.305327
419.7362 | 4.305481
419.8381 | 4.30543
419.9402 | 4.305344
420.0439 | 4.305445
420.1364 | 4.30556
420.228 | 4.305274
420.3197 | 4.305113
420.4131 | 4.305345
420.5043 | 4.305235
420.595 | 4.305439
420.6869 | 4.305504
420.7818 | 4.305238
420.8729 | 4.305223
420.9642 | 4.305196
421.0557 | 4.305107
421.1502 | 4.305423
421.2498 | 4.305414
421.3429 | 4.305228
421.4345 | 4.305308
421.5253 | 4.305327
421.6225 | 4.305207
421.7217 | 4.305398
421.8184 | 4.30514
421.914 | 4.305318
422.0103 | 4.305761
422.1086 | 4.305059
422.2069 | 4.305261
422.305 | 4.305412
422.4048 | 4.305284
422.5008 | 4.30531
422.5936 | 4.305191
422.686 | 4.305341
422.7785 | 4.305234
422.8719 | 4.305545
422.965 | 4.305276
423.0598 | 4.305398
423.1609 | 4.305356
423.2692 | 4.305664
423.3821 | 4.305364
423.486 | 4.305409
423.5868 | 4.305259
423.6833 | 4.305395
423.7776 | 4.305278
423.8717 | 4.305422
423.9668 | 4.30529
424.0623 | 4.30548
424.1577 | 4.305417
424.2544 | 4.305369
424.3495 | 4.30526
424.4464 | 4.30523
424.5432 | 4.305315
424.6389 | 4.305253
424.7355 | 4.305192
424.8326 | 4.30537
424.9326 | 4.305275
425.0315 | 4.305339
425.1294 | 4.305578
425.2274 | 4.305692
425.3259 | 4.305066
425.4284 | 4.305101
425.5338 | 4.30502
425.6752 | 4.305385
425.9248 | 3.899166
426.1748 | 3.883156
426.4248 | 3.879082
426.6747 | 3.896798
426.9247 | 3.91331
427.1746 | 3.919152
427.4245 | 3.919858
427.6745 | 3.89726
427.9244 | 3.912853
428.1744 | 3.927725
428.4244 | 3.936591
428.6743 | 3.95199
428.9243 | 3.964482
429.1742 | 4.012778
429.4241 | 4.079438
429.6741 | 4.106962
429.924 | 4.117262
430.174 | 4.115135
430.424 | 4.078628
430.6739 | 4.117403
430.9239 | 4.146947
431.1738 | 4.184622
431.4019 | 4.30532
431.5322 | 4.305351
431.655 | 4.305128
431.7624 | 4.305331
431.864 | 4.305306
431.965 | 4.305182
432.0616 | 4.305261
432.1587 | 4.305327
432.2516 | 4.305496
432.3432 | 4.30537
432.4402 | 4.305158
432.5327 | 4.305306
432.6235 | 4.305183
432.7181 | 4.305523
432.8145 | 4.305189
432.9103 | 4.305459
433.0073 | 4.305249
433.1041 | 4.305133
433.1993 | 4.305297
433.2942 | 4.305393
433.3866 | 4.305438
433.4802 | 4.305302
433.5737 | 4.305269
433.6669 | 4.305457
433.7558 | 4.305246
433.8428 | 4.305404
433.9298 | 4.305464
434.0183 | 4.305287
434.1045 | 4.3052
434.1999 | 4.30542
434.289 | 4.305197
434.3823 | 4.305318
434.469 | 4.305317
434.5564 | 4.305236
434.6453 | 4.305128
434.7336 | 4.305188
434.824 | 4.305544
434.9402 | 4.305372
435.0441 | 4.305291
435.1349 | 4.305169
435.2222 | 4.305236
435.3076 | 4.305281
435.3959 | 4.305275
435.4884 | 4.30535
435.5772 | 4.305417
435.6678 | 4.30527
435.7563 | 4.305267
435.8646 | 4.30528
435.966 | 4.30554
436.064 | 4.30532
436.1601 | 4.305225
436.2544 | 4.305172
436.3541 | 4.305287
436.4502 | 4.305279
436.5477 | 4.305344
436.644 | 4.305385
436.7471 | 4.305333
436.8512 | 4.305326
436.9495 | 4.305359
437.0518 | 4.305216
437.1485 | 4.305343
437.2477 | 4.305257
437.3461 | 4.305354
437.4425 | 4.305435
437.5373 | 4.305448
437.6348 | 4.305404
437.7418 | 4.305229
437.8467 | 4.305335
437.9464 | 4.305418
438.046 | 4.305344
438.1436 | 4.305395
438.2435 | 4.305228
438.3496 | 4.305344
438.4492 | 4.305341
438.5453 | 4.305475
438.643 | 4.305221
438.7548 | 4.305384
438.8627 | 4.305299
438.972 | 4.305348
439.0876 | 4.305214
439.2068 | 4.305424
439.3365 | 4.305416
439.4656 | 4.305317
439.5752 | 4.30535
439.6797 | 4.305137
439.7777 | 4.30528
439.8731 | 4.305245
439.9773 | 4.305177
440.0856 | 4.305361
440.1842 | 4.305142
440.2843 | 4.305273
440.3849 | 4.305377
440.4855 | 4.304992
440.5928 | 4.305357
440.6984 | 4.305452
440.809 | 4.305279
440.9193 | 4.305128
441.0242 | 4.305296
441.1246 | 4.30539
441.2323 | 4.305219
441.3365 | 4.305412
441.4413 | 4.305314
441.5452 | 4.30547
441.6544 | 4.305434
441.7562 | 4.305383
441.8614 | 4.305266
441.9686 | 4.305098
442.0864 | 4.305283
442.1905 | 4.305438
442.2931 | 4.305291
442.3965 | 4.30517
442.5029 | 4.305329
442.6123 | 4.305372
442.7184 | 4.305295
442.8247 | 4.305512
442.929 | 4.305198
443.0335 | 4.305458
443.1404 | 4.305221
443.2568 | 4.30541
443.3801 | 4.305168
443.489 | 4.305283
443.5927 | 4.305345
443.6987 | 4.305274
443.8064 | 4.305307
443.9176 | 4.305436
444.0393 | 4.305189
444.1567 | 4.305298
444.269 | 4.305415
444.3793 | 4.305185
444.4878 | 4.305361
444.5958 | 4.305362
444.7072 | 4.305313
444.8296 | 4.3051
444.9419 | 4.305348
445.051 | 4.305432
445.1594 | 4.305456
445.2688 | 4.305307
445.3784 | 4.305184
445.4846 | 4.305406
445.6012 | 4.305364
445.7157 | 4.305326
445.8267 | 4.305425
445.9339 | 4.305353
446.0394 | 4.305356
446.1454 | 4.305372
446.2515 | 4.305384
446.3611 | 4.305311
446.4756 | 4.305336
446.5869 | 4.305398
446.6985 | 4.305194
446.8072 | 4.305332
446.9135 | 4.305454
447.0206 | 4.305296
447.1287 | 4.30505
447.2374 | 4.305294
447.3977 | 4.305332
447.5444 | 4.305377
447.659 | 4.305289
447.7611 | 4.305252
447.861 | 4.305536
447.9599 | 4.305194
448.057 | 4.305412
448.1677 | 4.305315
448.274 | 4.30534
448.3798 | 4.305315
448.4941 | 4.305337
448.6099 | 4.305271
448.7214 | 4.305336
448.8318 | 4.305215
448.9427 | 4.305315
449.0675 | 4.305444
449.1846 | 4.305321
449.2979 | 4.30512
449.4102 | 4.305438
449.5206 | 4.305238
449.6294 | 4.305231
449.7364 | 4.3053
449.8477 | 4.305253
449.9663 | 4.305399
450.0849 | 4.305342
450.2014 | 4.305366
450.3151 | 4.30538
450.4269 | 4.305437
450.5396 | 4.30534
450.6519 | 4.305399
450.7615 | 4.305494
450.8991 | 4.305484
451.125 | 4.068162
451.375 | 3.882008
451.6249 | 3.868581
451.8749 | 3.860983
452.1248 | 3.874261
452.3748 | 3.879524
452.6248 | 3.883208
452.8747 | 3.889625
453.1247 | 3.898838
453.3746 | 3.907807
453.6246 | 3.915125
453.8745 | 3.919977
454.1244 | 3.894604
454.3744 | 3.902048
454.6244 | 3.912007
454.8744 | 3.922533
455.1243 | 3.93049
455.3742 | 3.940028
455.6242 | 3.965697
455.8741 | 4.012993
456.1241 | 4.017727
456.374 | 4.043693
456.624 | 4.079161
456.874 | 4.090482
457.1239 | 4.071366
457.3739 | 4.022447
457.6238 | 4.012888
457.8738 | 3.923603
458.1237 | 3.930483
458.3737 | 3.915573
458.6236 | 3.916791
458.8735 | 3.912177
459.1235 | 3.914433
459.3735 | 3.919768
459.6235 | 3.894001
459.8734 | 3.882638
460.1234 | 3.895572
460.3733 | 3.964247
460.6232 | 4.072115
460.8732 | 4.141883
461.1231 | 4.181688
461.3615 | 4.305449
461.5234 | 4.305332
461.6521 | 4.305374
461.7807 | 4.305239
461.9052 | 4.305402
462.0248 | 4.305389
462.1459 | 4.305472
462.2613 | 4.305397
462.3743 | 4.305421
462.4851 | 4.305312
462.5979 | 4.305363
462.7111 | 4.305236
462.824 | 4.305173
462.9378 | 4.305138
463.0501 | 4.305282
463.163 | 4.305299
463.276 | 4.305326
463.3891 | 4.305231
463.4988 | 4.305326
463.6063 | 4.305324
463.7096 | 4.30525
463.8194 | 4.305096
463.9223 | 4.305292
464.0323 | 4.305298
464.1446 | 4.305281
464.2455 | 4.305498
464.3461 | 4.305284
464.4624 | 4.3053
464.5665 | 4.305286
464.6666 | 4.305336
464.7779 | 4.305231
464.8814 | 4.305654
464.9809 | 4.305367
465.0929 | 4.305391
465.191 | 4.305262
465.2894 | 4.305402
465.4015 | 4.305376
465.5073 | 4.305459
465.6063 | 4.305246
465.7124 | 4.305272
465.8145 | 4.305489
465.911 | 4.305347
466.0236 | 4.305224
466.1597 | 4.305383
466.2935 | 4.305243
466.3968 | 4.305182
466.4933 | 4.305216
466.5905 | 4.30524
466.6848 | 4.305417
466.7916 | 4.305463
466.8977 | 4.305217
467.0032 | 4.305223
467.1118 | 4.305326
467.2329 | 4.305155
467.3515 | 4.305126
467.4687 | 4.305376
467.584 | 4.305372
467.6958 | 4.305303
467.8019 | 4.305381
467.9062 | 4.304993
468.011 | 4.305487
468.1265 | 4.305222
468.2386 | 4.305352
468.3515 | 4.305593
468.4563 | 4.30538
468.5577 | 4.305606
468.7115 | 4.305335
468.8563 | 4.305311
468.9687 | 4.305277
469.0898 | 4.305226
469.2073 | 4.305284
469.3148 | 4.30534
469.4186 | 4.305331
469.521 | 4.305372
469.6217 | 4.305272
469.7241 | 4.305292
469.831 | 4.305349
469.9381 | 4.305273
470.0684 | 4.305289
470.1948 | 4.305413
470.3123 | 4.305165
470.426 | 4.305455
470.5434 | 4.305441
470.6627 | 4.305447
470.7802 | 4.305256
470.8881 | 4.305557
470.9948 | 4.305284
471.1014 | 4.305215
471.2074 | 4.305255
471.3171 | 4.305474
471.464 | 4.305322
471.7023 | 4.012457
471.9523 | 3.859773
472.2022 | 3.853739
472.4522 | 3.855465
472.7021 | 3.855761
472.952 | 3.870856
473.202 | 3.849556
473.4519 | 3.865335
473.7019 | 3.870058
473.9519 | 3.877426
474.2018 | 3.881336
474.4518 | 3.883343
474.7017 | 3.898819
474.9516 | 3.905689
475.2016 | 3.915118
475.4515 | 3.903059
475.7015 | 3.909647
475.9515 | 3.971224
476.2014 | 3.972049
476.4514 | 4.013664
476.7013 | 4.031451
476.9512 | 4.051217
477.2012 | 4.072373
477.4511 | 4.091157
477.7011 | 4.116585
477.951 | 4.149375
478.201 | 4.251121
478.4209 | 4.305208
478.5801 | 4.305269
478.7223 | 4.30528
478.8568 | 4.305446
478.9905 | 4.305252
479.1172 | 4.305266
479.2402 | 4.305284
479.3578 | 4.305213
479.47 | 4.305029
479.5813 | 4.30538
479.6897 | 4.305177
479.7998 | 4.305496
479.9223 | 4.305312
480.039 | 4.305297
480.1519 | 4.305355
480.2624 | 4.305063
480.3756 | 4.305165
480.5009 | 4.305185
480.6256 | 4.305471
480.7482 | 4.305195
480.8701 | 4.305407
480.9904 | 4.305363
481.1094 | 4.30527
481.2221 | 4.305281
481.3357 | 4.305104
481.4473 | 4.305193
481.5612 | 4.305506
481.6706 | 4.30521
481.7869 | 4.305326
481.9064 | 4.305314
482.0243 | 4.305478
482.1399 | 4.30537
482.251 | 4.30556
482.3619 | 4.30543
482.4781 | 4.305386
482.5869 | 4.305219
482.6941 | 4.305221
482.8006 | 4.305143
482.907 | 4.305389
483.0135 | 4.305258
483.1215 | 4.305047
483.2289 | 4.305412
483.3713 | 4.305215
483.5548 | 4.305167
483.6936 | 4.305284
483.8134 | 4.305406
483.9285 | 4.305327
484.0386 | 4.305429
484.1466 | 4.305255
484.2538 | 4.305275
484.36 | 4.305076
484.4777 | 4.305485
484.5927 | 4.305196
484.7146 | 4.305152
484.8254 | 4.305162
484.9342 | 4.305334
485.0394 | 4.305218
485.1454 | 4.305265
485.2688 | 4.305411
485.3931 | 4.305377
485.5151 | 4.305341
485.634 | 4.305262
485.7495 | 4.305318
485.8629 | 4.305115
485.9836 | 4.30524
486.139 | 4.305502
486.3142 | 4.305334
486.4427 | 4.305195
486.5583 | 4.305334
486.6698 | 4.305314
486.7791 | 4.305261
486.887 | 4.305244
486.9942 | 4.305248
487.101 | 4.305247
487.2306 | 4.305201
487.367 | 4.305133
487.4942 | 4.305596
487.6126 | 4.305429
487.7284 | 4.305457
487.8431 | 4.30518
487.9568 | 4.305378
488.0708 | 4.305298
488.1938 | 4.305063
488.3151 | 4.305316
488.4335 | 4.305246
488.5484 | 4.305184
488.6617 | 4.305342
488.7734 | 4.30524
488.8889 | 4.305122
489.0026 | 4.305093
489.1561 | 4.305168
489.3878 | 3.985482
489.6377 | 3.851243
489.8877 | 3.833853
490.1377 | 3.822893
490.3877 | 3.825499
490.6376 | 3.827044
490.8875 | 3.833548
491.1375 | 3.83303
491.3874 | 3.83899
491.6374 | 3.828998
491.8873 | 3.839466
492.1373 | 3.813282
492.3873 | 3.829228
492.6372 | 3.832846
492.8871 | 3.831008
493.1371 | 3.83504
493.387 | 3.836782
493.6369 | 3.836475
493.8869 | 3.835199
494.1369 | 3.835395
494.3869 | 3.83708
494.6368 | 3.833427
494.8867 | 3.830872
495.1367 | 3.825658
495.3866 | 3.830966
495.6366 | 3.832995
495.8865 | 3.829449
496.1365 | 3.831448
496.3865 | 3.828555
496.6364 | 3.823424
496.8864 | 3.821829
497.1363 | 3.831601
497.3862 | 3.832083
497.6362 | 3.824832
497.8861 | 3.819887
498.1361 | 3.823619
498.386 | 3.816022
498.636 | 3.817557
498.886 | 3.803305
499.1359 | 3.800762
499.3859 | 3.809139
499.6358 | 3.816305
499.8857 | 3.815885
500.1357 | 3.810451
500.3856 | 3.79896
500.6356 | 3.811778
500.8856 | 3.817247
501.1355 | 3.820197
501.3855 | 3.816817
501.6354 | 3.804068
501.8853 | 3.802228
502.1353 | 3.804947
502.3852 | 3.801106
502.6352 | 3.799499
502.8852 | 3.807203
503.1351 | 3.812385
503.3851 | 3.809109
503.635 | 3.802321
503.8849 | 3.796349
504.1349 | 3.794654
504.3848 | 3.802913
504.6348 | 3.829917
504.8848 | 3.864114
505.1347 | 3.882584
505.3847 | 3.896499
505.6346 | 3.90831
505.8846 | 3.928589
506.1345 | 3.921655
506.3844 | 3.921983
506.6344 | 3.922329
506.8844 | 3.924158
507.1343 | 3.929111
507.3843 | 3.921411
507.6342 | 3.937315
507.8842 | 3.927723
508.1341 | 3.908332
508.384 | 3.899211
508.634 | 3.890925
508.884 | 3.832236
509.134 | 3.7702
509.3839 | 3.765125
509.6338 | 3.772135
509.8838 | 3.772005
510.1337 | 3.772167
510.3836 | 3.76657
510.6336 | 3.767036
510.8835 | 3.764873
511.1335 | 3.764539
511.3835 | 3.763385
511.6334 | 3.756595
511.8834 | 3.754147
512.1333 | 3.753446
512.3832 | 3.753114
512.6332 | 3.75225
512.8831 | 3.755307
513.1331 | 3.756098
513.3831 | 3.755667
513.633 | 3.755472
513.883 | 3.758556
514.1329 | 3.758038
514.3828 | 3.75825
514.6328 | 3.759221
514.8827 | 3.75928
515.1327 | 3.754685
515.3827 | 3.756857
515.6326 | 3.762515
515.8826 | 3.762054
516.1325 | 3.760534
516.3825 | 3.760944
516.6324 | 3.771925
516.8823 | 3.80899
517.1323 | 3.854827
517.3823 | 3.878297
517.6322 | 3.904692
517.8822 | 3.929843
518.1321 | 3.928228
518.3821 | 3.962226
518.632 | 3.973545
518.882 | 3.954698
519.1319 | 3.954454
519.3819 | 3.964553
519.6319 | 3.968073
519.8818 | 3.987767
520.1317 | 3.983471
520.3817 | 3.994762
520.6316 | 4.038936
520.8816 | 4.049371
521.1315 | 3.991383
521.3815 | 3.982523
521.6315 | 4.006004
521.8814 | 4.070851
522.1314 | 4.062339
522.3813 | 4.013809
522.6313 | 3.981346
522.8812 | 3.964132
523.1311 | 3.952077
523.3811 | 3.968366
523.631 | 4.031115
523.881 | 4.077126
524.131 | 4.275265
524.3566 | 4.305268
524.5562 | 4.305458
524.7399 | 4.305494
524.9127 | 4.305368
525.0769 | 4.305228
525.2433 | 4.305234
525.404 | 4.305314
525.5684 | 4.305349
525.7297 | 4.30526
525.8915 | 4.305227
526.0485 | 4.305537
526.2031 | 4.305308
526.3552 | 4.305488
526.5038 | 4.305238
526.6522 | 4.305496
526.7987 | 4.305136
526.9441 | 4.30512
527.0902 | 4.305319
527.2356 | 4.305325
527.3792 | 4.305235
527.5248 | 4.305366
527.6697 | 4.305255
527.8111 | 4.305191
527.948 | 4.305329
528.0815 | 4.305257
528.2141 | 4.305199
528.366 | 4.305435
528.5059 | 4.305257
528.6387 | 4.305296
528.7721 | 4.305348
528.9106 | 4.30514
529.0513 | 4.305295
529.184 | 4.30533
529.3172 | 4.305184
529.4517 | 4.305358
529.6071 | 4.305347
529.7545 | 4.305458
529.9002 | 4.30544
530.0443 | 4.305146
530.1843 | 4.305362
530.3237 | 4.305401
530.4617 | 4.305459
530.599 | 4.305339
530.7353 | 4.305457
530.8666 | 4.30557
530.9973 | 4.30517
531.1281 | 4.305433
531.2599 | 4.305261
531.392 | 4.305411
531.5304 | 4.305137
531.6818 | 4.305437
531.8154 | 4.305251
531.9454 | 4.304957
532.0746 | 4.305466
532.2047 | 4.305569
532.3356 | 4.305305
532.4705 | 4.305371
532.6052 | 4.3054
532.74 | 4.305224
532.8731 | 4.305438
533.0034 | 4.305387
533.1497 | 4.305521
533.2944 | 4.305483
533.4308 | 4.305358
533.5619 | 4.305443
533.688 | 4.305443
533.8136 | 4.305172
533.9395 | 4.305208
534.0709 | 4.305323
534.2135 | 4.305363
534.3527 | 4.305303
534.4902 | 4.305132
534.6269 | 4.305218
534.7619 | 4.30535
534.8958 | 4.30547
535.0292 | 4.305356
535.1643 | 4.305318
535.3009 | 4.305257
535.4352 | 4.305287
535.5684 | 4.305413
535.7026 | 4.305125
535.8352 | 4.305409
535.9684 | 4.305421
536.0985 | 4.305392
536.224 | 4.305405
536.3501 | 4.305401
536.4766 | 4.305276
536.6041 | 4.305346
536.73 | 4.305325
536.8561 | 4.305433
536.9833 | 4.305412
537.1165 | 4.305164
537.2596 | 4.30528
537.396 | 4.305204
537.5315 | 4.305378
537.6673 | 4.305341
537.8057 | 4.305274
537.9407 | 4.305241
538.0744 | 4.305282
538.2069 | 4.305426
538.3369 | 4.3053
538.4725 | 4.305129
538.6033 | 4.305168
538.732 | 4.305155
538.8639 | 4.305103
538.9953 | 4.305172
539.1237 | 4.305318
539.2485 | 4.305225
539.3722 | 4.305375
539.4953 | 4.305392
539.6195 | 4.30519
539.7437 | 4.305108
539.8682 | 4.305254
539.9926 | 4.305389
540.132 | 4.3054
540.2699 | 4.305325
540.4047 | 4.305409
540.5375 | 4.305441
540.6696 | 4.305309
540.7984 | 4.305253
540.9213 | 4.305359
541.0453 | 4.305287
541.1694 | 4.30531
541.2951 | 4.305288
541.4288 | 4.30544
541.564 | 4.30541
541.7116 | 4.305305
541.8432 | 4.305443
541.9694 | 4.305415
542.0959 | 4.305418
542.2231 | 4.305187
542.3493 | 4.305276
542.4762 | 4.305212
542.602 | 4.304938
542.7277 | 4.305303
542.8548 | 4.305178
542.9803 | 4.305254
543.1061 | 4.305296
543.2355 | 4.305227
543.3629 | 4.305326
543.5111 | 4.305143
543.6766 | 4.30539
543.8249 | 4.305367
543.9624 | 4.305519
544.0963 | 4.305018
544.2284 | 4.305233
544.3614 | 4.305151
544.4892 | 4.305296
544.6227 | 4.305225
544.7482 | 4.30511
544.8723 | 4.305202
544.9983 | 4.305299
545.1316 | 4.305374
545.2656 | 4.305303
545.3985 | 4.305082
545.5414 | 4.305472
545.6833 | 4.305402
545.8319 | 4.305389
545.9827 | 4.305483
546.1253 | 4.305118
546.2615 | 4.305351
546.4 | 4.305342
546.5369 | 4.305286
546.6729 | 4.305354
546.8115 | 4.305198
546.9472 | 4.305349
547.099 | 4.305353
547.3391 | 3.980809
547.5891 | 3.780095
547.839 | 3.765482
548.089 | 3.756339
548.339 | 3.752992
548.5889 | 3.752348
548.8389 | 3.753156
549.0888 | 3.753649
549.3388 | 3.757026
549.5887 | 3.757276
549.8386 | 3.757805
550.0886 | 3.761655
550.3385 | 3.755143
550.5885 | 3.752104
550.8385 | 3.750987
551.0884 | 3.752004
551.3383 | 3.768452
551.5883 | 3.770439
551.8382 | 3.753586
552.0882 | 3.756926
552.3381 | 3.756897
552.5881 | 3.763358
552.8381 | 3.743556
553.088 | 3.766229
553.338 | 3.767399
553.5879 | 3.754463
553.8379 | 3.756758
554.0878 | 3.742981
554.3377 | 3.744383
554.5877 | 3.743554
554.8377 | 3.743288
555.0876 | 3.743878
555.3376 | 3.739969
555.5875 | 3.741756
555.8375 | 3.742457
556.0874 | 3.741581
556.3373 | 3.750815
556.5873 | 3.758091
556.8373 | 3.742673
557.0873 | 3.747424
557.3372 | 3.755368
557.5871 | 3.757256
557.8371 | 3.754368
558.087 | 3.757974
558.337 | 3.760683
558.5869 | 3.758345
558.8369 | 3.761564
559.0869 | 3.75027
559.3368 | 3.746872
559.5867 | 3.758708
559.8367 | 3.761434
560.0866 | 3.758927
560.3366 | 3.749877
560.5865 | 3.754513
560.8365 | 3.755846
561.0865 | 3.757092
561.3364 | 3.759418
561.5864 | 3.756976
561.8363 | 3.758268
562.0863 | 3.757401
562.3362 | 3.756722
562.5861 | 3.756646
562.8361 | 3.7564
563.086 | 3.755346
563.336 | 3.753728
563.586 | 3.750797
563.8359 | 3.744122
564.0859 | 3.742218
564.3358 | 3.745024
564.5858 | 3.749674
564.8357 | 3.751889
565.0856 | 3.750656
565.3356 | 3.752675
565.5856 | 3.752597
565.8356 | 3.754377
566.0855 | 3.75425
566.3355 | 3.755764
566.5854 | 3.755046
566.8353 | 3.753857
567.0853 | 3.751421
567.3352 | 3.751726
567.5852 | 3.753199
567.8352 | 3.751624
568.0851 | 3.750733
568.3351 | 3.750645
568.585 | 3.750241
568.835 | 3.748221
569.0849 | 3.74642
569.3348 | 3.724587
569.5848 | 3.733076
569.8348 | 3.750409
570.0848 | 3.749367
570.3347 | 3.74909
570.5846 | 3.748299
570.8346 | 3.723942
571.0845 | 3.73183
571.3345 | 3.737112
571.5844 | 3.72803
571.8344 | 3.736101
572.0844 | 3.733902
572.3343 | 3.733944
572.5843 | 3.73586
572.8342 | 3.731987
573.0842 | 3.733089
573.3341 | 3.737074
573.584 | 3.737702
573.834 | 3.738096
574.084 | 3.730251
574.334 | 3.73299
574.5839 | 3.733705
574.8338 | 3.734572
575.0838 | 3.733386
575.3337 | 3.732544
575.5837 | 3.73152
575.8336 | 3.729972
576.0835 | 3.727448
576.3335 | 3.727116
576.5835 | 3.728195
576.8335 | 3.724117
577.0834 | 3.723626
577.3333 | 3.72445
577.5833 | 3.723593
577.8332 | 3.722045
578.0832 | 3.719378
578.3331 | 3.720947
578.5831 | 3.720631
578.8331 | 3.719112
579.083 | 3.717494
579.333 | 3.714257
579.5829 | 3.71179
579.8328 | 3.708823
580.0828 | 3.705766
580.3327 | 3.696812
580.5827 | 3.696463
580.8327 | 3.695085
581.0826 | 3.694104
581.3326 | 3.694154
581.5825 | 3.694391
581.8325 | 3.694281
582.0824 | 3.694035
582.3323 | 3.694483
582.5823 | 3.694678
582.8323 | 3.695718
583.0823 | 3.696033
583.3322 | 3.69793
583.5821 | 3.698057
583.8321 | 3.698351
584.082 | 3.698489
584.332 | 3.696817
584.5819 | 3.696319
584.8319 | 3.696764
585.0819 | 3.696799
585.3318 | 3.694653
585.5818 | 3.693918
585.8317 | 3.69386
586.0817 | 3.692579
586.3316 | 3.689633
586.5816 | 3.687282
586.8315 | 3.685215
587.0815 | 3.682795
587.3315 | 3.68175
587.5814 | 3.680157
587.8313 | 3.681419
588.0813 | 3.683436
588.3312 | 3.684084
588.5812 | 3.682919
588.8312 | 3.682957
589.0811 | 3.682842
589.3311 | 3.681362
589.581 | 3.68004
589.831 | 3.680147
590.081 | 3.67965
590.3309 | 3.680563
590.5809 | 3.680217
590.8308 | 3.679353
591.0807 | 3.678874
591.3307 | 3.678068
591.5806 | 3.676182
591.8306 | 3.67569
592.0806 | 3.675594
592.3305 | 3.67522
592.5805 | 3.674627
592.8304 | 3.673438
593.0803 | 3.672355
593.3303 | 3.671856
593.5802 | 3.672916
593.8302 | 3.671351
594.0802 | 3.670094
594.3301 | 3.667623
594.5801 | 3.667673
594.83 | 3.668568
595.08 | 3.66776
595.3299 | 3.667151
595.5798 | 3.667904
595.8298 | 3.668471
596.0798 | 3.667214
596.3298 | 3.66637
596.5797 | 3.66449
596.8296 | 3.656084
597.0796 | 3.650813
597.3295 | 3.653424
597.5794 | 3.657623
597.8294 | 3.659093
598.0794 | 3.660181
598.3294 | 3.660468
598.5793 | 3.660978
598.8293 | 3.661461
599.0792 | 3.661556
599.3291 | 3.660598
599.5791 | 3.660816
599.829 | 3.659344
600.079 | 3.659345
600.329 | 3.658419
600.5789 | 3.658367
600.8289 | 3.658439
601.0788 | 3.656481
601.3288 | 3.657621
601.395 | 3.286312